## Ferramentas
ITEM | NCM | CÓDIGO | REFERÊNCIA | IMAGEM | TAMANHO MM) | LIGA / TEMPERA | WACANG / ELLIE |  |  |  | BOCHE / KEVIN |  |  |  | ANHUI / AUDI |  |  |  | FOEN /CORAL | [6 empty] | BILLY / PETER
[7 empty] | CLIENTES |  | CÓD. FÁBRICA | PESO (KG/M) | CLIENTES |  | CÓD. FÁBRICA | PESO (KG/M) | CLIENTE LUMIAN |  |  |  | CLIENTES |  |  |  |  | CÓD. FÁBRICA | PESO (KG/M) | CLIENTE PE/BA
[7 empty] | ALUMICAN | EMANUEL |  |  | MASTER/ PLATINUM/ESTO. CE | LÍDER |  |  | LUMIAN | CÓD. FÁBRICA | PESO FÁBRICA (KG/M) | PESO CLIENTE (KG/M) | ALUMICAN./PE/BA/COMAFER | EMANUEL | QLT/CS | Master/Platinum/Estoqeu | LUMIAN |  |  | PERNAMBUCO | BAHIA | CÓD. FÁBRICA | PESO (KG/M)
1 | 76042920 | 2920 | BC 1/2X1/8 (Flat bar 1/2 X 1/8" ) | #VALUE! | 6000 | 6063T5 | SIM | SIM | BT12.7X3.175 | 0.109 |  |  |  |  | SIM | HY-CKBR116 | 0.11 | 0.11 | SIM | SIM |  | SIM | SIM | BC 1/2X1/8 | 0.11
2 | 76042920 | 2920 | BC 3/4X1/8 (Flat bar 1 X 1/8") |  | 6000 | 6063T5 | SIM | SIM | BT19.05X3.18 | 0.164
3 | 76042920 | 2920 | BC 1X1/8 (Flat bar 1 X 1/8") | #VALUE! | 6000 | 6063T5 | SIM | SIM | BT25.4X3.175 | 0.219 | SIM |  | BC1X1/8 | 0.219 | SIM | HY-CKBR141 | 0.22 | 0.22 | SIM | SIM |  | SIM | SIM | BC 1X1/8 | 0.221
4 | 76082090 | 2090 | TR3/8 (Round tube 3/8" with 0.80 mm tickness) | #VALUE! | 6000 | 6063T5 | SIM | SIM | Y9.52X0.8 | 0.059 |  |  |  |  | SIM | HY-CKBR118 | 0.07 | 0.07 | SIM | SIM |  | SIM | SIM | TR3/8 | 0.06
5 | 76082090 | 2090 | TR1/2 (Round tube 1/2 with 0.90 mm tickness) | #VALUE! | 6000 | 6063T5 |  |  |  |  | SIM |  | TR1/2 | 0.091 | SIM | HY-CKBR122 | 0.091 | 0.09 | SIM | SIM |  | SIM | SIM | TR 12 | 0.091 | SIM | SIM | TR 1/2 | 0.091
6 | 76082090 | 2090 | TR1/2 1.0 (Round tube 1/2 with 1.00 mm tickness) | #VALUE! | 6000 | 6063T5 | SIM | SIM | Y12.7x1.0C | 0.1
7 | 76082090 | 2090 | TR 5/8 (Round tube 5/8" with 0.80 mm thickness) | #VALUE! | 6000 | 6063T5 | SIM | SIM | Y15.88X0.8 | 0.103 | SIM |  | TR5/8 | 0.103 |  |  |  |  | SIM | SIM |  | SIM |  | TR58 | 0.103
8 | 76082090 | 2090 | TR5/8 0.9 (Round tube 5/8" with 0.90 mm thickness) |  | 6000 | 6063T5 | SIM | SIM | Y15.88X0.9 | 0.115 |  |  |  |  | SIM | HY-CKBR198 | 0.115 | 0.115 |  |  |  |  | SIM | TR5/8 0.9
9 | 76082090 | 2090 | TR5/8 1.0 (Round tube 5/8" with 0.1.0 mm thickness) |  | 6000 | 6063T5 |  |  |  |  | SIM |  | TR5/8X1.0 | 0.127
10 | 76082090 | 2090 | TR3/4A (Round tube 3/4" with 0.80 mm thickness) | #VALUE! | 6000 | 6063T5 | [12 empty] | SIM | SIM |  | SIM |  | TR34A | 0.125 | SIM | SIM | TR3/4A | 0.125
11 | 76082090 | 2090 | TR3/4 (Round tube 3/4" with 0.90 mm thickness) |  | 6000 | 6063T5 |  |  |  |  | SIM |  | TR3/4 | 0.139 | SIM | HY-CKBR110 | 0.14 | 0.14 |  |  |  |  | SIM
12 | 76082090 | 2090 | TR3/4x1.0 (Round tube 3/4" with 1.00 mm thickness) |  | 6000 | 6063T5 | SIM | SIM | Y19.05*1.0 | 0.153
13 | 76082090 | 2090 | TR7/8 (Round tube 7/8" with 0.90 mm thickness) | #VALUE! | 6000 | 6063T5 | SIM | SIM | Y22.2x0.9 | 0.163 | [8 empty] | SIM | SIM |  | SIM |  | TR7/8 | 0.164
14 | 76082090 | 2090 | TR24.8 (Round tube 24.8 mm with 0.90 mm thickness) |  | 6000 | 6063T5 | SIM | SIM | Y24.8X0.8 | 0.164 | SIM |  | TR24.8 | 0.163 |  |  |  |  | SIM | SIM |  | SIM |  | TR24.8 | 0.165
15 | 76082090 | 2090 | TR1 (Round tube 1" with 0.80 mm thickness) | #VALUE! | 6000 | 6063T5 | SIM | SIM | Y25.4X0.8A | 0.168 | SIM |  | TR1 | 0.168 |  |  |  |  | SIM | SIM |  | SIM |  | TR1 | 0.169 | SIM | SIM | TR1 | 0.168
16 | 76082090 | 2090 | TR1x0.9 (Round tube 1" with 0.90 mm thickness) |  | 6000 | 6063T5 | [8 empty] | SIM | HY-CKBR121 | 0.188 | 0.188 |  |  |  |  | SIM
17 | 76082090 | 2090 | TR1x1.0 (Round tube 1" with 1.00 mm thickness) |  | 6000 | 6063T5 | SIM | SIM | Y25.4X1.0 | 0.208 | SIM |  | TR1X1.0 | 0.209 |  |  |  |  | SIM | SIM
18 | 76082090 | 2090 | TR1.1/4 (Round tube 1.1/4" with 1.00 mm thickness) |  | 6000 | 6063T5 | SIM | SIM | Y31.75x1.0 | 0.263 | [8 empty] | SIM | SIM |  | SIM |  | TR1.1-4 | 0.264
19 | 76082090 | 2090 | TR1.1/2 (Round tube 1.1/2" with 1.00 mmthickness) | #VALUE! | 6000 | 6063T5 | SIM | SIM | Y38.1x1.0 | 0.317 |  |  |  |  | SIM | HY-CKBR104 | 0.317 | 0.317 | SIM | SIM |  | SIM | SIM | TR1.1/2 | 0.318
20 | 76082090 | 2090 | TR2A (Round tube 2" with 0.95 mm thickness) | #VALUE! | 6000 | 6063T5 | [12 empty] | SIM | SIM |  | SIM |  | TR2A | 0.406 | SIM | SIM | TR2A | 0.406
21 | 76082090 | 2090 | TR2 (Round tube 2" with 1.00 mm thickness) |  | 6000 | 6063T5 | SIM | SIM | Y50.8X1.0A | 0.425 | SIM |  | TR2 | 0.424 | SIM | HY-CKBR117 | 0.426 | 0.426
22 | 76082090 | 2090 | TR2 1.27 (Round tube 2" with 1.27 mm thickness) |  | 6000 | 6063T5 | SIM | SIM | Y50.8X1.27 | 0.538
23 | 76082090 | 2090 | TR3 (Round tube 3" with 1.27 mm thickness) | #VALUE! | 6000 | 6063T5 | SIM | SIM | Y76.2X1.27 | 0.813 | SIM |  | TR3 | 0.81 |  |  |  |  | SIM | SIM |  | SIM |  | TR3 | 0.816
24 | 76082090 | 2090 | TT25.4 (triangular tube 1" with 0.80 mm thickness) |  | 6000 | 6063T5 |  | SIM | BX1250 | 0.15 | [13 empty] | TT25.4 | 0.151
25 | 76082090 | 2090 | TQ5/8 (Square tube "5/8 X 5/8" with 1.00 mm thickness) |  | 6000 | 6063T5 | SIM | SIM | FG15.87X15.87X1.0 | 0.161
26 | 76082090 | 2090 | TQ3/4 (Square tube 3/4 with 0.90 mm thickness) | #VALUE! | 6000 | 6063T5 |  |  |  |  | SIM |  | TQ3/4 | 0.177 | SIM | HY-CKBR112 | 0.178 | 0.178 | SIM | SIM |  | SIM | SIM | TQ34 | 0.178 | SIM | SIM | TQ3/4 | 0.177
27 | 76082090 | 2090 | TQ3/4x1.0 (Square tube 3/4 with 1.00 mm thickness) |  | 6000 | 6063T5 | SIM | SIM | FW1919 | 0.215
28 | 76082090 | 2090 | TQ25.1 (Squar tube 25.1 mm with 0.70 mm thickness) |  | 6000 | 6063T5 | [8 empty] | SIM | HY-CKBR271 | 0.185 | 0.185 |  |  |  |  | SIM
29 | 76082090 | 2090 | TQ1 (Squar tube 1" with 0.80 mm thickness) | #VALUE! | 6000 | 6063T5 | SIM | SIM | FG25.4X25.4X0.8 | 0.214 | SIM |  | TQ1 | 0.213 |  |  |  |  | SIM | SIM | SIM | SIM |  | TQ 1 | 0.215 | SIM | SIM | TQ 1 | 0.213
30 | 76082090 | 2090 | TQ1x1.0 (Squar tube 1" with 1.00 mm thickness) |  | 6000 | 6063T5 | SIM | SIM | FG25.4X25.4X1.0 | 0.264
31 | 76082090 | 2090 | TQ1.1/2A (Square tube 1.1/2" with 0.80 mm thickness) | #VALUE! | 6000 | 6063T5 |  |  |  |  | SIM |  | TQ1.1/2A | 0.322 |  |  |  |  | SIM | SIM |  | SIM |  | TQ 1.12A | 0.326
32 | 76082090 | 2090 | TQ1.1/2 (Square tube 1.1/2" with 1.00 mm thickness) |  | 6000 | 6063T5 | SIM | SIM | FG38.1X38.1X1.0A | 0.404 |  |  |  |  | SIM | HY-CKBR119 | 0.404 | 0.404
33 | 76082090 | 2090 | TQ2L (Square tube 2" with 10.90 mm thickness) |  | 6000 | 6063T5 | [12 empty] | SIM | SIM | SIM | SIM |  | TQ2L | 0.49 | SIM | SIM | TQ2L | 0.49
34 | 76082090 | 2090 | TQ2A (Square tube 2" with 0.95 mm thickness) |  | 6000 | 6063T5 | [8 empty] | SIM | HY-CKBR064 | 0.515 | 0.515 | SIM | SIM |  | SIM | SIM | TQ2A | 0.517
35 | 76082090 | 2090 | TQ2 (Square tube 2" with 1.10 mm thickness) | #VALUE! | 6000 | 6063T5 | SIM | SIM | FG50.8X50.8X1.1 | 0.595 | SIM |  | TQ2 | 0.593 |  |  |  |  | SIM | SIM |  | SIM |  | TQ2 | 0.597
36 | 76082090 | 2090 | TQ3 (Square tube 3" with 1.10 mm thickness) |  | 6000 | 6063T5 | SIM | SIM | FG76.2X76.2X1.1 | 0.899 | [8 empty] | SIM | SIM |  | SIM |  | TQ3 | 0.902
37 | 76082090 | 2090 | TQ4 (Square tube 4" with 1.30 mm thickness) |  | 6000 | 6063T5 | SIM | SIM | FG101.6X101.6X1.3 | 1.424 | [8 empty] | SIM | SIM |  | SIM |  | TQ4 | 1.424
38 | 76082090 | 2090 | TG1X1/4 (Rectangular tube 1''X 1/4'' with 1.00 mm thickness) |  | 6000 | 6063T5 | SIM | SIM | FG25.4x6.35x1.0 | 0.162
39 | 76082090 | 2090 | TG1X1/2 0.7 (Rectangular tube 1" x 1/2 with 0.70 mm thickness) |  | 6000 | 6063T5 | [8 empty] | SIM | HY-CKBR272 | 0.121 | 0.124 |  |  |  |  | SIM
40 | 76082090 | 2090 | TG1X1/2 (Rectangular tube 1" x 1/2 with 0.80 mm thickness) | #VALUE! | 6000 | 6063T5 |  |  |  |  | SIM |  | TG1X1/2 | 0.159 |  |  |  |  | SIM | SIM | SIM | SIM |  | TG1X1/2 | 0.159 | SIM | SIM | TG1X1/2 | 0.159
41 | 76082090 | 2090 | TG1X1/2 0.9 (Rectangular tube 1" x 1/2 with 0.90 mm thickness) |  | 6000 | 6063T5 | SIM | SIM | FG25.4X12.7X0.9 | 0.177
42 | 76082090 | 2090 | TG2X1/2 0.7 (Retangular tube 2 X 1/2 with 0.70 mm tickness) |  | 6000 | 6063T5 | [8 empty] | SIM | HY-CKBR274 | 0.248 | 0.247 |  |  |  |  | SIM
43 | 76082090 | 2090 | TG2X1/2A (Retangular tube 2 X 1/2 with 0.80 mm tickness) | #VALUE! | 6000 | 6063T5 | [12 empty] | SIM | SIM |  | SIM |  | TG2X12A | 0.27 | SIM | SIM | TG2X1/2A | 0.27
44 | 76082090 | 2090 | TG2X1/2 (Retangular tube 2 X 1/2 with 0.90 mm tickness) | #VALUE! | 6000 | 6063T5 |  |  |  |  | SIM |  | TG2X1/2 | 0.301 |  |  |  |  | SIM | SIM |  | SIM |  | TG2X12 | 0.303
45 | 76082090 | 2090 | TG2X1/2 0.95 (Retangular tube 2 X 1/2 with 0.95 mm tickness) |  | 6000 | 6063T5 | SIM | SIM | FG50.8X12.7X0.95 | 0.317
46 | 76082090 | 2090 | TG2X1 0.7 ( Retangular tube 2"X1" with 0.70 mm tickness) | #VALUE! | 6000 | 6063T5 | [8 empty] | SIM | HY-CKBR273 | 0.285 | 0.289 | SIM | SIM |  | SIM | SIM | TG2X1 0.7 | 0.286 | SIM | SIM | TG2X1X0.7 | 0.286
47 | 76082090 | 2090 | TG2X1 ( Retangular tube 2"X1" with 0.80 mm tickness) |  | 6000 | 6063T5 | SIM | SIM | FG50.8X25.4X0.8 | 0.325 | SIM |  | TG2X1 | 0.323 |  |  |  |  | SIM | SIM | SIM | SIM |  | TG2X1 | 0.326
48 | 76082090 | 2090 | TG2X1 1.0 ( Retangular tube 2"X1" with 0.90 mm tickness) |  | 6000 | 6063T5 | SIM | SIM | FG50.8X25.4X0.9 | 0.363
49 | 76082090 | 2090 | TG2X1.1/2 ( Retangular tube 2"x1.1 /2" with 0.90 mm tickness) | #VALUE! | 6000 | 6063T5 | SIM | SIM | FG50.8X38.1X0.9 | 0.426 | SIM |  | TG2X1.1/2 | 0.425 | SIM | HY-CKBR057 | 0.426 | 0.426 | SIM | SIM |  | SIM | SIM | TG2X1.1/2 | 0.428
50 | 76082090 | 2090 | TG3X1.1/2 ( Retangular tube 3"x1.1 /2" with 1.00 mm tickness) | #VALUE! | 6000 | 6063T5 | SIM | SIM | FG76.2X38.1X1.0A | 0.611 | SIM |  | TG3X1.1/2 | 0.609 | SIM | HY-CKBR058 | 0.611 | 0.606 | SIM | SIM |  | SIM | SIM | TG 3X1.12 | 0.613 | SIM | SIM | TG 3X1.1/2 | 0.609
51 | 76082090 | 2090 | TG4X2 (Rectangular Tube 4" X 2" with 1.00 mm tickness) |  | 6000 | 6063T5 | SIM | SIM | FG101.6X50.8X1.0 | 0.818 | SIM |  | TG4X2 | 0.815 | SIM | HY-CKBR059 | 0.818 | 0.972 | SIM | SIM |  | SIM | SIM | TG 4X2 | 0.821 | SIM | SIM | TG 4X2 | 0.815
52 | 76042920 | 2920 | PT008A (Perfil T de 1" com 0.80 mm tickness) | #VALUE! | 6000 | 6063T5 | [12 empty] | SIM | SIM |  | SIM |  | PT008A | 0.109 | SIM | SIM | PT008A | 0.109
53 | 76042920 | 2920 | PT008 (Perfil T de 1" com 0.90 mm tickness) | #VALUE! | 6000 | 6063T5 |  |  |  |  | SIM |  | PT008 | 0.122 | SIM | HY-CKBR082 | 0.122 | 0.135 | SIM | SIM |  | SIM | SIM | PT008 | 0.123
54 | 76042920 | 2920 | PT008 1.0 (Perfil T de 1" com 1.00 mm tickness) |  | 6000 | 6063T5 | SIM | SIM | T25.4X25.4X1.0 | 0.135
55 | 76042920 | 2920 | AF052U (U13MM) | #VALUE! | 6000 | 6063T5 | SIM | SIM | C12.6X12.6X1.35 | 0.129 |  |  |  |  | SIM | HY-CKBR074 | 0.129 | 0.129 | SIM | SIM |  | SIM | SIM | AF052U | 0.129
56 | 76042920 | 2920 | U48X14.4 |  | 6000 | 6063T5 | [8 empty] | SIM | HY-CKBR124 | 0.324 | 0.324 |  |  |  |  | SIM
57 | 76042920 | 2920 | PU639A | #VALUE! | 6000 | 6063T5 |  |  |  |  | SIM |  | PU639A | 0.253 |  |  |  |  | SIM | SIM | SIM | SIM |  | PU639A | 0.254 | SIM | SIM | PU639A | 0.253
58 | 76042920 | 2920 | PU639 1.0 |  | 6000 | 6063T5 | [8 empty] | SIM | HY-CKBR275 | 0.252 | 0.253 |  |  |  |  | SIM
59 | 76042920 | 2920 | PU639L |  | 6000 | 6063T5 | SIM | SIM | C29.3X35.3X1.05 | 0.279
60 | 76042920 | 2920 | PU639 |  | 6000 | 6063T5 | SIM | SIM | C29.3X35.3X1.3 | 0.344 | [8 empty] | SIM | SIM |  | SIM |  | PU639 | 0.345
61 | 76042920 | 2920 | L1/2 (Angle L 1/2" with 0.90 mm tickness) | #VALUE! | 6000 | 6063T5 |  |  |  |  | SIM |  | L1/2 | 0.06 | SIM | HY-CKBR077 | 0.06 | 0.065 | SIM | SIM |  | SIM | SIM | L12 | 0.06 | SIM | SIM | L1/2 | 0.06
62 | 76042920 | 2920 | L1/2 1.0 (Angle L 1/2" with 1.00 mm tickness) |  | 6000 | 6063T5 | SIM | SIM | J12.7X12.7X1.0 | 0.066
63 | 76042920 | 2920 | L5/8 (Angle L 5/8" with 0.90 mm tickness) | #VALUE! | 6000 | 6063T5 | SIM | SIM | J15.88X15.88X0.9 | 0.075 | SIM |  | L5/8 | 0.075 | SIM | HY-CKBR169 | 0.08 | 0.08 | SIM | SIM |  | SIM | SIM | L5-8 | 0.076
64 | 76042920 | 2920 | L3/4 (Angle L 3/4" with 0.80 mm tickness) | #VALUE! | 6000 | 6063T5 | SIM | SIM | J19.05X19.05X0.8 | 0.081 | [8 empty] | SIM | SIM |  | SIM |  | L34 | 0.081 | SIM | SIM | L3/4 | 0.081
65 | 76042920 | 2920 | L3/4x0.9 (Angle L 3/4" with 0.90 mm tickness) |  | 6000 | 6063T5 |  |  |  |  | SIM |  | L3/4 | 0.091 | SIM | HY-CKBR107 | 0.091 | 0.09 |  |  |  |  | SIM
66 | 76042920 | 2920 | L1 (Angle L 1" with 0.90 mm thickness) | #VALUE! | 6000 | 6063T5 |  |  |  |  | SIM |  | L1 | 0.121 | SIM | HY-CKBR108 | 0.122 | 0.135 | SIM | SIM |  | SIM | SIM | L1 | 0.122 | SIM | SIM | L1 | 0.121
67 | 76042920 | 2920 | L1x1.0 (Angle L 1" with 1.00 mm thickness) |  | 6000 | 6063T5 | SIM | SIM | J25.4X25.4x1.0A | 0.135
68 | 76042920 | 2920 | L1X1/16 (Angle L1 x 1/16") |  | 6000 | 6063T5 | SIM | SIM | J25.4X25.4X1.59 | 0.214 | [8 empty] | SIM | SIM |  | SIM |  | L 1X1/16 | 0.213
69 | 76042920 | 2920 | L1X1/8 (Angle L1 x 1/8" ) | #VALUE! | 6000 | 6063T5 | SIM | SIM | J25.4X25.4X3.18 | 0.412 | [8 empty] | SIM | SIM |  | SIM |  | L 1X1/8 | 0.413
70 | 76042920 | 2920 | L1.1/2X1/16 (Angle L 1.1/2x1/16" ) |  | 6000 | 6063T5 | SIM | SIM | J38.1X38.1X1.59 | 0.324 | [8 empty] | SIM | SIM |  | SIM |  | L 1.1/2X1/16 | 0.324
71 | 76042920 | 2920 | L1.1/2X1/8 (Angle L 1.1/2x1/8") | #VALUE! | 6000 | 6063T5 | SIM | SIM | J38.1X38.1X3.18 | 0.631 | [8 empty] | SIM | SIM |  | SIM |  | L 1.1/2X1/8 | 0.634
72 | 76042920 | 2920 | L2X1/16 (Angle L 2 x 1/16") |  | 6000 | 6063T5 | SIM | SIM | J50.8X50.8X1.59 | 0.434 | [8 empty] | SIM | SIM |  | SIM |  | L 2X1/16 | 0.434
73 | 76042920 | 2920 | L2 x 1/8 (Angle L 2 x 1/8") | #VALUE! | 6000 | 6063T5 | SIM | SIM | J50.8X50.8X3.18 | 0.851 | SIM |  | L2X1/8 | 0.848 |  |  |  |  | SIM | SIM |  | SIM |  | L 2 x 1/8 | 0.854
74 | 76042920 | 2920 | TRS3/16 (Round solid 3/16") |  | 6000 | 6063T5 | SIM | SIM | YB4.7 | 0.048 | [8 empty] | SIM | SIM |  | SIM |  | TRS3/16 | 0.047
75 | 76042920 | 2920 | TRS1/4 (Round solid 1/4") |  | 6000 | 6063T5 | SIM | SIM | YB6.35 | 0.086 | [8 empty] | SIM | SIM |  | SIM |  | TRS1/4 | 0.086
76 | 76042920 | 2920 | TQS1/4 (Square solid 1/4") |  | 6000 | 6063T5 | SIM | SIM | FB6.35X6.35 | 0.109 | [8 empty] | SIM | SIM |  | SIM |  | TQS1/4 | 0.11
77 | 76082090 | 2090 | TRF1X0.8L (Round tube 1" with 0.80 mm thickness frised) |  | 6000 | 6063T5 |  | SIM | BX728 | 0.129 | [13 empty] | TRF 1X0.8L | 0.129
78 | 76082090 | 2090 | TRF1X0.9 (Round tube 24.8 mm with 0.90 mm thickness frised) |  | 6000 | 6063T5 |  | SIM | HAG25.4x0.9 | 0.149 | [13 empty] | TRF1X0.9
79 | 76082090 | 2090 | TQF1X0.8 (Square Tube 1" with 0.80 thickness frised) |  | 6000 | 6063T5 |  | SIM | BX488 | 0.167 | [13 empty] | TQF 1X0.8 | 0.168
80 | 76082090 | 2090 | TQF1X1.0 (Square Tube 1" with 1.00 mm thickness frised) |  | 6000 | 6063T5 |  | SIM | BX488-1.0 | 0.218 | [13 empty] | TQF1X1.0
81 | 76082090 | 2090 | TQF1.1/4 (Square Tube 1.1/4" with 0.80 mm thickness frised) |  | 6000 | 6063T5 |  | SIM | BX767 | 0.194 | [13 empty] | TQF 1.1/4 | 0.194
82 | 76082090 | 2090 | TRF24.8X0.8(Round tube 24.8 mm with 0.80 mm thickness frised) |  | 6000 | 6063T5 |  | SIM | HAG24.8x0.8 | 0.125 | SIM |  | TRF24.8 | 0.125 | [9 empty] | TRF24.8x0.8 | 0.125
83 | 76082090 | 2090 | TQF-I-24.4 (Square tube 24.40 mm internally frised with 0.80 mm thickness) |  | 6000 | 6063T5 |  | SIM | BX1107 | 0.168 | SIM |  | TQF-I-24.4 | 0.167 | [9 empty] | TQF-I-24.4 | 0.169
84 | 76082090 | 2090 | TQF24.4 (Square Tube 24.40 mm with 0.80 thickness frised) |  | 6000 | 6063T5 |  | SIM | BX1106 | 0.159 | SIM |  | TQF24.4 | 0.158 | [9 empty] | TQF24.4 | 0.159
85 | 76042920 | 2920 | CM200 | #VALUE! | 6000 | 6063T5 | SIM | SIM | BX460 | 0.127 | SIM |  | CM200 | 0.127 | SIM | HY-CKBR098 | 0.128 | 0.128 | SIM | SIM |  | SIM | SIM | CM200 | 0.128
86 | 76042920 | 2920 | CL006 |  | 6000 | 6063T5 | SIM | SIM | BX274 | 1.111 |  |  |  |  | SIM | HY-CKBR096 | 1.111 | 1.111 | SIM | SIM |  | SIM | SIM | CL006 | 1.115
87 | 76042920 | 2920 | CL011 |  | 6000 | 6063T5 | SIM | SIM | BX276 | 0.309 |  |  |  |  | SIM | HY-CKBR097 | 0.309 | 0.309 | SIM | SIM |  | SIM | SIM | CL011 | 0.311
88 | 76042920 | 2920 | BX810 |  | 6000 | 6063T5 | SIM | SIM | BX810 | 0.476 | [8 empty] | SIM | SIM |  |  |  | BX 810 | 0.536
89 | 76042920 | 2920 | BX811 |  | 6000 | 6063T5 | SIM | SIM | BX811 | 0.359 | [8 empty] | SIM | SIM |  |  |  | BX811 | 0.358
90 | 76042920 | 2920 | BX856 |  | 6000 | 6063T5 | SIM | SIM | BX856 | 0.224 | [8 empty] | SIM | SIM |  |  |  | BX 856 | 0.226
91 | 76042920 | 2920 | BX1098 |  | 6000 | 6063T5 | SIM | SIM | BX1098 | 0.199
92 | 76082090 | 2090 | AF051 |  | 6000 | 6063T5 | SIM | SIM | BX726 | 0.2 | [8 empty] | SIM | SIM |  |  |  | AF051 | 0.2
93 | 76042920 | 2920 | AF053 |  | 6000 | 6063T5 | SIM | SIM | BX525 | 0.323 | [8 empty] | SIM | SIM |  |  |  | AF053 | 0.325
94 | 76042920 | 2920 | AF055 |  | 6000 | 6063T5 | SIM | SIM | BX231 | 0.263 | [8 empty] | SIM | SIM |  |  |  | AF055 | 0.264
95 | 76042920 | 2920 | AF056 |  | 6000 | 6063T5 | SIM | SIM | BX526 | 0.367 | [8 empty] | SIM | SIM |  |  |  | AF056
96 | 76042920 | 2920 | AF057 |  | 6000 | 6063T5 | SIM | SIM | BX527 | 0.389 | [8 empty] | SIM | SIM |  |  |  | AF057 | 0.391
97 | 76042920 | 2920 | AF059 |  | 6000 | 6063T5 | SIM | SIM | BX225 | 0.441 | [8 empty] | SIM | SIM |  |  |  | AF059 | 0.443
98 | 76042100 | 2100 | AF060L |  | 6000 | 6063T5 | [8 empty] | SIM | HY-CKBR075 | 0.363 | 0.367 |  |  |  |  | SIM
99 | 76042100 | 2100 | AF060 |  | 6000 | 6063T5 | SIM | SIM | BX239 | 0.45 | [8 empty] | SIM | SIM |  | SIM |  | AF060 | 0.452
100 | 76042920 | 2920 | AF061 15E |  | 6000 | 6063T5 | SIM | SIM | BX483 | 0.202 | [8 empty] | SIM | SIM |  |  |  | AF 061 15E | 0.202
101 | 76042920 | 2920 | AF061 15 |  | 6000 | 6063T5 | SIM | SIM | BX247 | 0.37 |  |  |  |  | SIM | HY-CKBR076 | 0.363 | 0.366 | SIM | SIM |  | SIM | SIM | AF061 15 | 0.364
102 | 76042920 | 2920 | AF061 18 |  | 6000 | 6063T5 | SIM | SIM | BX536 | 0.482 | [8 empty] | SIM | SIM |  |  |  | AF6118
103 | 76042100 | 2100 | AF066 |  | 6000 | 6063T5 | SIM | SIM | BX238 | 0.516 | [8 empty] | SIM | SIM |  |  |  | AF066
104 | 76042100 | 2100 | BX275 |  | 6000 | 6063T5 | SIM | SIM | BX275 | 0.721 | [8 empty] | SIM | SIM |  |  |  | DV275 | 0.723
105 | 76042920 | 2920 | DV021 |  | 6000 | 6063T5 | SIM | SIM | BX625 | 0.329 | [8 empty] | SIM | SIM |  |  |  | DV 021 | 0.328
106 | 76042920 | 2920 | DV021A |  | 6000 | 6063T5 | SIM | SIM | BX865 | 0.315 | [8 empty] | SIM | SIM |  |  |  | DV 021A | 0.317
107 | 76042920 | 2920 | DV022 |  | 6000 | 6063T5 | SIM | SIM | BX703 | 0.322 | [8 empty] | SIM | SIM |  |  |  | DV 022 | 0.324
108 | 76042920 | 2920 | DV185 |  | 6000 | 6063T5 | SIM | SIM | BX629 | 0.347 | [8 empty] | SIM | SIM |  |  |  | DV 185 | 0.345
109 | 76042100 | 2100 | DV389 |  | 6000 | 6063T5 | SIM | SIM | BX630 | 0.794 | [8 empty] | SIM | SIM |  |  |  | DV 389 | 0.797
110 | 76042920 | 2920 | BX628 |  | 6000 | 6063T5 | SIM | SIM | BX628 | 0.423 | [8 empty] | SIM | SIM |  |  |  | BX 628 | 0.422
111 | 76042920 | 2920 | BX705 |  | 6000 | 6063T5 | SIM | SIM | BX705 | 0.211 | [8 empty] | SIM | SIM |  |  |  | BX 705 | 0.212
112 | 76042920 | 2920 | BX818 |  | 6000 | 6063T5 | SIM | SIM | BX818 | 0.283 | [8 empty] | SIM | SIM |  |  |  | BX818
113 | 76042920 | 2920 | BX819 |  | 6000 | 6063T5 | SIM | SIM | BX819 | 0.218 | [8 empty] | SIM | SIM |  |  |  | BX 819 | 0.216
114 | 76042100 | 2100 | BX820 |  | 6000 | 6063T5 | SIM | SIM | BX820 | 0.743 | [8 empty] | SIM | SIM |  |  |  | BX 820 | 0.743
115 | 76042100 | 2100 | BX822 |  | 6000 | 6063T5 | SIM | SIM | BX822 | 0.374
116 | 76042920 | 2920 | BX838 |  | 6000 | 6063T5 | SIM | SIM | BX838 | 0.268 | [8 empty] | SIM | SIM |  |  |  | BX 838 | 0.268
117 | 76042100 | 2100 | BX855 |  | 6000 | 6063T5 | SIM | SIM | BX855 | 0.343 | [8 empty] | SIM | SIM |  |  |  | BX855 | 0.346
118 | 76042920 | 2920 | BX952 |  | 6000 | 6063T5 | SIM | SIM | BX952 | 0.227 | [8 empty] | SIM | SIM |  |  |  | BX 952 | 0.229
119 | 76042100 | 2100 | BX954 |  | 6000 | 6063T5 | SIM | SIM | BX954 | 0.469 | [8 empty] | SIM | SIM |  |  |  | BX 954 | 0.472
120 | 76042920 | 2920 | BX955 |  | 6000 | 6063T5 | SIM | SIM | BX955 | 0.179 | [8 empty] | SIM | SIM |  |  |  | BX 955 | 0.18
121 | 76042100 | 2100 | MV504 |  | 6000 | 6063T5 | [8 empty] | SIM | HY-CKBR219 | 0.582 | 0.582 |  |  |  |  | SIM
122 | 76042920 | 2920 | BG011 |  | 6000 | 6063T5 | SIM | SIM | BX795 | 0.085 | [8 empty] | SIM | SIM |  | SIM |  | BG 011 | 0.084
123 | 76042920 | 2920 | DV110 |  | 6000 | 6063T5 | SIM | SIM | BX800 | 0.285 | [8 empty] | SIM | SIM |  | SIM |  | DV 110 | 0.283
124 | 76042920 | 2920 | DV111 |  | 6000 | 6063T5 | SIM | SIM | BX791 | 0.189 | [8 empty] | SIM | SIM |  | SIM |  | DV 111 | 0.188
125 | 76042920 | 2920 | DV112 |  | 6000 | 6063T5 | SIM | SIM | BX794 | 0.234 | [8 empty] | SIM | SIM |  | SIM |  | DV 112 | 0.232
126 | 76042920 | 2920 | DV132 |  | 6000 | 6063T5 | SIM | SIM | BX793 | 0.247 | [8 empty] | SIM | SIM |  | SIM |  | DV 132 | 0.246
127 | 76042920 | 2920 | BX796 |  | 6000 | 6063T5 | SIM | SIM | BX796 | 0.23 | [8 empty] | SIM | SIM |  | SIM |  | BX 796 | 0.227
128 | 76042920 | 2920 | BX797 |  | 6000 | 6063T5 | SIM | SIM | BX797 | 0.088 | [8 empty] | SIM | SIM |  | SIM |  | BX 797 | 0.087
129 | 76042920 | 2920 | BX798 |  | 6000 | 6063T5 | SIM | SIM | BX798 | 0.203 | [8 empty] | SIM | SIM |  | SIM |  | BX 798 | 0.203
130 | 76042920 | 2920 | BX799 |  | 6000 | 6063T5 | SIM | SIM | BX799 | 0.163 | [8 empty] | SIM | SIM |  | SIM |  | BX 799 | 0.163
131 | 76042920 | 2920 | BX958 |  | 6000 | 6063T5 | SIM | SIM | BX958 | 0.479 | [8 empty] | SIM | SIM |  | SIM |  | BX 958 | 0.482
132 | 76042920 | 2920 | DS028 |  | 6000 | 6063T5 | SIM | SIM | BX555 | 0.12
133 | 76042920 | 2920 | DS031 |  | 6000 | 6063T5 | SIM | SIM | BX647 | 0.155
134 | 76042920 | 2920 | DS038 |  | 6000 | 6063T5 | SIM | SIM | BX482 | 0.272
135 | 76042920 | 2920 | DS039 |  | 6000 | 6063T5 | SIM | SIM | BX554 | 0.47
136 | 76042920 | 2920 | DS042 |  | 6000 | 6063T5 | SIM | SIM | BX481 | 0.145
137 | 76042920 | 2920 | BG202 | #VALUE! | 6000 | 6063T5 | SIM | SIM | BX244-0.9 | 0.089 | SIM |  | BG202 | 0.088 |  |  |  |  | SIM | SIM |  | SIM |  | BG202 | 0.089
138 | 76042100 | 2100 | MP069 | #VALUE! |  | 6063T5 | SIM | SIM | BX248 | 0.58 | SIM |  | MP069 | 0.578 |  |  |  |  | SIM | SIM |  | SIM |  | MP069 | 0.578
139 | 76042100 | 2100 | MP070 | #VALUE! |  | 6063T5 | SIM | SIM | BX236 | 0.469 | SIM |  | MP070 | 0.468 |  |  |  |  | SIM | SIM |  | SIM |  | MP070 | 0.468
140 | 76042100 | 2100 | MP300 | #VALUE! | 6000 | 6063T5 | SIM | SIM | BX235-1.0 | 0.297 | SIM |  | MP300 | 0.296 |  |  |  |  | SIM | SIM |  | SIM |  | MP300MP | 0.298
141 | 76042100 | 2100 | MP302 | #VALUE! | 6000 | 6063T5 |  |  |  |  | SIM |  | MP302 | 0.341 |  |  |  |  | SIM | SIM |  | SIM |  | MP302 | 0.344
142 | 76042100 | 2100 | MP302A |  | 6000 | 6063T5 | SIM | SIM | BX249-1.0 | 0.368
143 | 76042920 | 2920 | MP309 | #VALUE! | 6000 | 6063T5 | SIM | SIM | BX241-1.05 | 0.364 | SIM |  | MP309 | 0.363 |  |  |  |  | SIM | SIM |  | SIM |  | MP309 | 0.365
144 | 76042100 | 2100 | MP321 | #VALUE! | 6000 | 6063T5 |  |  |  |  | SIM |  | MP321 | 0.336 |  |  |  |  | SIM | SIM |  | SIM |  | MP321MP | 0.339
145 | 76042100 | 2100 | MP321A |  | 6000 | 6063T5 | SIM | SIM | BX237-1.0 | 0.391
146 | 76042100 | 2100 | MP332 | #VALUE! | 6000 | 6063T5 | SIM | SIM | BX240 | 0.474 | [8 empty] | SIM | SIM |  | SIM |  | MP332 | 0.476
147 | 76042100 | 2100 | MP336 | #VALUE! |  | 6063T5 | SIM | SIM | BX242-1.1 | 0.422 | SIM |  | MP336 | 0.42 |  |  |  |  | SIM | SIM |  | SIM |  | MP336MP | 0.423
148 | 76042920 | 2920 | MP352 | #VALUE! | 6000 | 6063T5 | SIM | SIM | BX262 | 0.159 | [8 empty] | SIM | SIM |  | SIM |  | MP 352 | 0.159
149 | 76042100 | 2100 | MP354 | #VALUE! | 6000 | 6063T5 | SIM | SIM | BX243 | 0.784 | SIM |  | MP354 | 0.779 |  |  |  |  | SIM | SIM |  | SIM |  | MP354 | 0.787
150 | 76042920 | 2920 | MP357 | #VALUE! | 6000 | 6063T5 |  |  |  |  | SIM |  | MP357 | 0.459 |  |  |  |  | SIM | SIM |  | SIM |  | MP357 | 0.462
151 | 76042920 | 2920 | MP357A |  | 6000 | 6063T5 | SIM | SIM | BX226-1.0 | 0.5
152 | 76042920 | 2920 | MP358 | #VALUE! | 6000 | 6063T5 |  |  |  |  | SIM |  | MP358 | 0.424 |  |  |  |  | SIM | SIM |  | SIM |  | MP358 | 0.428
153 | 76042920 | 2920 | MP358A |  | 6000 | 6063T5 | SIM | SIM | BX227-1.0 | 0.461
154 | 76042920 | 2920 | MP359 |  | 6000 | 6063T5 | SIM | SIM | BX263 | 0.389 | [8 empty] | SIM | SIM |  | SIM |  | MP359 | 0.382
155 | 76042920 | 2920 | MP360 | #VALUE! | 6000 | 6063T5 |  |  |  |  | SIM |  | MP360 | 0.311 |  |  |  |  | SIM | SIM |  | SIM |  | MP360 | 0.313
156 | 76042920 | 2920 | MP360A |  | 6000 | 6063T5 | SIM | SIM | BX228-1.1 | 0.377
157 | 76042100 | 2100 | MP361 | #VALUE! | 6000 | 6063T5 | SIM | SIM | BX355 | 1.064 | [8 empty] | SIM | SIM |  | SIM |  | MP 361 | 1.06
158 | 76042100 | 2100 | MP362 | #VALUE! | 6000 | 6063T5 | SIM | SIM | BX821 | 0.982 | [8 empty] | SIM | SIM |  | SIM |  | MP362 | 0.982
159 | 76042920 | 2920 | MP363 | #VALUE! | 6000 | 6063T5 | SIM | SIM | BX264 | 0.488 | [8 empty] | SIM | SIM |  | SIM |  | MP363 | 0.49
160 | 76042920 | 2920 | MP370 | #VALUE! | 6000 | 6063T5 |  |  |  |  | SIM |  | MP370 | 0.574 |  |  |  |  | SIM | SIM |  | SIM |  | MP370 | 0.581
161 | 76042920 | 2920 | MP370A |  | 6000 | 6063T5 | SIM | SIM | BX229 | 0.646
162 | 76042920 | 2920 | BG001 | #VALUE! | 6000 | 6063T5 | SIM | SIM | BX257 | 0.102 | SIM |  | BG001 | 0.102 | SIM | HY-CKBR106 | 0.092 | 0.091 | SIM | SIM |  | SIM | SIM | BG001 | 0.103
163 | 76042920 | 2920 | BG035 | #VALUE! | 6000 | 6063T5 | SIM | SIM | BX256-0.9 | 0.108 | SIM |  | BG035 | 0.108 |  |  |  |  | SIM | SIM |  | SIM |  | BG035 | 0.108
164 | 76042920 | 2920 | ME056 | #VALUE! | 6000 | 6063T5 | SIM | SIM | BX258 | 0.168 | SIM |  | ME056 | 0.168 |  |  |  |  | SIM | SIM |  | SIM |  | ME056 | 0.169
165 | 76042100 | 2100 | 25001L |  | 6000 | 6063T5 | [8 empty] | SIM | HY-CKBR123 | 0.263 | 0.263 |  |  |  |  | SIM
166 | 76042100 | 2100 | 25001 | #VALUE! | 6000 | 6063T5 | SIM | SIM | BX492 | 0.285 | SIM |  | 25001 | 0.284 |  |  |  |  | SIM | SIM |  | SIM |  | 25001 | 0.286
167 | 76042920 | 2920 | 25002L | #VALUE! | 6000 | 6063T5 | SIM | SIM | BX251-0.85A | 0.243 | SIM |  | 25502L | 0.242 |  |  |  |  | SIM | SIM |  | SIM |  | 25002L | 0.244
168 | 76042920 | 2920 | 25002 |  | 6000 | 6063T5 | [8 empty] | SIM | HY-CKBR114 | 0.255 | 0.253 |  |  |  |  | SIM
169 | 76042920 | 2920 | 25011 |  | 6000 | 6063T5 | [8 empty] | SIM | HY-CKBR036 | 0.323 | 0.323 |  |  |  |  | SIM
170 | 76042100 | 2100 | 25014 |  | 6000 | 6063T5 | [8 empty] | SIM | HY-CKBR037 | 0.393 | 0.393 |  |  |  |  | SIM
171 | 76042100 | 2100 | 25015 |  | 6000 | 6063T5 | [8 empty] | SIM | HY-CKBR038 | 0.411 | 0.411 |  |  |  |  | SIM
172 | 76042100 | 2100 | 25016A |  | 6000 | 6063T5 | [8 empty] | SIM | HY-CKBR039 | 0.333 | 0.333 |  |  |  |  | SIM
173 | 76042100 | 2100 | 25016 | #VALUE! | 6000 | 6063T5 | SIM | SIM | BX234-0.85 | 0.322 | [8 empty] | SIM | SIM |  | SIM |  | 25016 | 0.323
174 | 76042100 | 2100 | 25018 |  | 6000 | 6063T5 | [8 empty] | SIM | HY-CKBR109 | 0.311 | 0.311 |  |  |  |  | SIM
175 | 76042920 | 2920 | 25021 |  | 6000 | 6063T5 | [8 empty] | SIM | HY-CKBR235 | 0.213 | 0.213 | SIM | SIM |  | SIM | SIM | 25021 | 0.213
176 | 76042100 | 2100 | 25023 |  | 6000 | 6063T5 | [8 empty] | SIM | HY-CKBR040 | 0.481 | 0.481 |  |  |  |  | SIM
177 | 76042100 | 2100 | 25026L |  | 6000 | 6063T5 | [8 empty] | SIM | HY-CKBR041 | 0.443 | 0.443 |  |  |  |  | SIM
178 | 76042100 | 2100 | 25026 | #VALUE! | 6000 | 6063T5 | SIM | SIM | BX544 | 0.478 | SIM |  | 25026 | 0.476 |  |  |  |  | SIM | SIM |  | SIM |  | 25026 | 0.476
179 | 76042100 | 2100 | 25048 (MM-376) | #VALUE! | 6000 | 6063T5 | SIM | SIM | BX230-1.0 | 0.434 | SIM |  | 25048 | 0.432 |  |  |  |  | SIM | SIM |  | SIM |  | 25048 | 0.436
180 | 76042100 | 2100 | 25052 (MM-375) | #VALUE! | 6000 | 6063T5 | SIM | SIM | BX253-1.0 | 0.329 | SIM |  | 25052 | 0.328 |  |  |  |  | SIM | SIM |  | SIM |  | 25052 | 0.33
181 | 76042100 | 2100 | 25301 | #VALUE! | 6000 | 6063T5 | SIM | SIM | BX261 | 0.292 | SIM |  | 25301 | 0.291 |  |  |  |  | SIM | SIM |  | SIM |  | 25301 | 0.293
182 | 76042920 | 2920 | 25311 | #VALUE! | 6000 | 6063T5 | SIM | SIM | BX259 | 0.287 | SIM |  | 25311 | 0.286 |  |  |  |  | SIM | SIM |  | SIM |  | 25311 | 0.289
183 | 76042920 | 2920 | 25312(25046) | #VALUE! | 6000 | 6063T5 | SIM | SIM | BX260 | 0.314 | SIM |  | 25312 | 0.313 |  |  |  |  | SIM | SIM |  | SIM |  | 25312 | 0.316
184 | 76042100 | 2100 | 25504 |  | 6000 | 6063T5 | [8 empty] | SIM | HY-CKBR042 | 0.414 | 0.406 |  |  |  |  | SIM
185 | 76042100 | 2100 | 25504L | #VALUE! | 6000 | 6063T5 | SIM | SIM | BX233-0.85 | 0.392 | SIM |  | 25504L | 0.39 |  |  |  |  | SIM | SIM |  | SIM |  | 25504L | 0.392
186 | 76042100 | 2100 | 25508A |  | 6000 | 6063T5 | [8 empty] | SIM | HY-CKBR043 | 0.544 | 0.54 |  |  |  |  | SIM
187 | 76042100 | 2100 | 25508 | #VALUE! | 6000 | 6063T5 | SIM | SIM | BX254 | 0.531 | SIM |  | 25508 | 0.529 |  |  |  |  | SIM | SIM |  | SIM |  | 25508 | 0.533
188 | 76042920 | 2920 | 25514 |  | 6000 | 6063T5 | SIM | SIM | BX631 | 0.453
189 | 76042920 | 2920 | 25515 |  | 6000 | 6063T5 | [8 empty] | SIM | HY-CKBR044 | 0.486 | 0.486 | SIM | SIM |  | SIM | SIM | 25515 | 0.484
190 | 76042920 | 2920 | 25516 |  | 6000 | 6063T5 | [8 empty] | SIM | HY-CKBR045 | 0.562 | 0.562 | SIM | SIM |  | SIM | SIM | 25516 | 0.56
191 | 76042100 | 2100 | 25540 |  | 6000 | 6063T5 | [8 empty] | SIM | HY-CKBR046 | 0.448 | 0.448 | SIM | SIM |  | SIM | SIM | 25540 | 0.45
192 | 76042100 | 2100 | 25542 |  | 6000 | 6063T5 | [8 empty] | SIM | HY-CKBR047 | 0.54 | 0.54 | SIM | SIM |  | SIM | SIM | 25542 | 0.542
193 | 76042920 | 2920 | MT0071 |  | 6000 | 6063T5 | SIM | SIM | BX322 | 0.327
194 | 76042920 | 2920 | VZ024L | #VALUE! | 6000 | 6063T5 | [12 empty] | SIM | SIM |  | SIM |  | VZ024L | 0.198 | SIM | SIM | VZ024L | 0.198
195 | 76042920 | 2920 | VZ024 | #VALUE! | 6000 | 6063T5 | [8 empty] | SIM | HY-CKBR113 | 0.222 | 0.222 |  |  |  |  | SIM
196 | 76042920 | 2920 | MT0019 (VZ-024) |  | 6000 | 6063T5 | SIM | SIM | BX540 | 0.268
197 | 76042920 | 2920 | RAM17-025 |  | 6000 | 6063T5 | SIM | SIM | BX359 | 0.271
198 | 76042920 | 2920 | VZ060L |  | 6000 | 6063T5 | SIM | SIM | BX542 | 0.287 | [8 empty] | SIM | SIM |  | SIM |  | VZ 060L | 0.288
199 | 76042920 | 2920 | VZ201 | #VALUE! | 6000 | 6063T5 | SIM | SIM | BX252 | 0.21 | SIM |  | VZ201 | 0.209 |  |  |  |  | SIM | SIM |  | SIM |  | VZ201 | 0.21 | SIM | SIM | VZ201 | 0.209
200 | 76042920 | 2920 | BX828 |  | 6000 | 6063T5 | SIM | SIM | BX828 | 0.238 | [8 empty] | SIM | SIM |  | SIM |  | BX828
201 | 76042100 | 2100 | 30044 | #VALUE! | 6000 | 6063T5 | SIM | SIM | BX363 | 0.226 | [8 empty] | SIM | SIM |  | SIM |  | 30 044 | 0.226
202 | 76042920 | 2920 | AF180U |  | 6000 | 6063T5 | SIM | SIM | BX528 | 0.64 | [8 empty] | SIM | SIM |  | SIM |  | AF180U | 0.642
203 | 76042920 | 2920 | BX627 |  | 6000 | 6063T5 | SIM | SIM | BX627 | 0.45 | [8 empty] | SIM | SIM |  | SIM |  | BX 627 | 0.448
204 | 76042920 | 2920 | BX812 |  | 6000 | 6063T5 | SIM | SIM | BX812 | 1.383 | [8 empty] | SIM | SIM |  | SIM |  | BX812 | 1.373
205 | 76042920 | 2920 | 25517 | #VALUE! | 6000 | 6063T5 | SIM | SIM | BX245-1.0 | 0.391 | [8 empty] | SIM | SIM |  | SIM |  | 25517 | 0.392
206 | 76042920 | 2920 | 25517A | #VALUE! | 6000 | 6063T5 |  |  |  |  | SIM |  | 25517A | 0.389 |  |  |  |  | SIM | SIM |  | SIM |  | 25517A | 0.36 | SIM | SIM | 25517A | 0.36
207 | 76042920 | 2920 | 25517B |  | 6000 | 6063T5 | [8 empty] | SIM | HY-CKBR266 | 0.387 | 0.389 |  |  |  |  | SIM
208 | 76042920 | 2920 | 25518 | #VALUE! | 6000 | 6063T5 |  |  |  |  | SIM |  | 25518 | 0.361 |  |  |  |  | SIM | SIM |  | SIM |  | 25518 | 0.363 | SIM | SIM | 25518 | 0.361
209 | 76042920 | 2920 | 25518A |  | 6000 | 6063T5 | [14 empty] | SIM |  |  | 25518A | 0.352
210 | 76042920 | 2920 | 25518-1.0 |  | 6000 | 6063T5 | SIM | SIM | BX246-1.0 | 0.376
211 | 76042920 | 2920 | 25520 |  | 6000 | 6063T5 | SIM | SIM | BX1091 | 0.374 | [8 empty] | SIM | SIM |  | SIM |  | 25520 | 0.373
212 | 76042920 | 2920 | 25617 |  | 6000 | 6063T5 | SIM | SIM | BX558 | 0.374 | [8 empty] | SIM | SIM |  | SIM |  | 25617 | 0.373
213 | 76042100 | 2100 | TB600 | #VALUE! | 6000 | 6063T5 | SIM | SIM | BX783 | 0.728 | [8 empty] | SIM | SIM |  | SIM |  | TB600 | 0.731
214 | 76042100 | 2100 | TB650 | #VALUE! | 6000 | 6063T5 | SIM | SIM | BX782 | 0.778 |  |  |  |  | SIM | HY-CKBR063 | 0.777 | 0.821 | SIM | SIM |  | SIM | SIM | TG650 | 0.775
215 | 76042100 | 2100 | PC027-6A |  | 6000 | 6063T5 | [14 empty] | SIM |  |  | PC027-6A
216 | 76042100 | 2100 | PC0276A |  | 6000 | 6063T5 | SIM | SIM | BX265A | 0.595
217 | 76042100 | 2100 | PC0276 | #VALUE! | 6000 | 6063T5 | [12 empty] | SIM | SIM |  | SIM |  | PC027 6 | 0.535 | SIM | SIM | PC0276 | 0.533
218 | 76042100 | 2100 | PC0276.5A | #VALUE! | 6000 | 6063T5 | SIM | SIM | BX250A | 0.617 | SIM |  | PC0276.5A | 0.614 |  |  |  |  | SIM | SIM |  | SIM |  | PC027 6.5A | 0.619 | SIM | SIM | PC027 6.5A | 0.614
219 | 76042100 | 2100 | PC0276.5B |  | 6000 | 6063T5 | [8 empty] | SIM | HY-CKBR277 | 0.624 | 0.624 |  |  |  |  | SIM
220 | 76042920 | 2920 | E77 | #VALUE! | 6000 | 6063T5 |  |  |  |  | SIM |  | E77 | 0.642 | SIM | HY-CKBR089 | 0.637 | 0.637 | SIM | SIM |  | SIM | SIM | E77 | 0.6 | SIM | SIM | E77 | 0.596
221 | 76042920 | 2920 | E77A |  | 6000 | 6063T5 | SIM | SIM | BX232 | 0.659
222 | 76042920 | 2920 | ALB099 1.1 | #VALUE! | 6000 | 6063T5 | [8 empty] | SIM | HY-CKBR267 | 0.74 | 0.737 | SIM | SIM |  | SIM | SIM | ALB099 | 0.743 | SIM | SIM | AL099 | 0.74
223 | 76042920 | 2920 | ALB099 1.2 | #VALUE! | 6000 | 6063T5 | SIM | SIM | BX1108 | 0.812 | SIM | [7 empty] | SIM | SIM |  | SIM |  | ALB099 1.2 | 0.815
224 | 76042920 | 2920 | LB005 |  | 6000 | 6063T5 | SIM | SIM | BX280 | 0.549 | [8 empty] | SIM | SIM
225 | 76042920 | 2920 | LB005A |  | 6000 | 6063T5 | [8 empty] | SIM | HY-CKBR151 | 0.599 | 0.599 |  |  |  |  | SIM
226 | 76042920 | 2920 | LB007 |  | 6000 | 6063T5 | SIM | SIM | BX781 | 0.608 | [8 empty] | SIM | SIM |  |  |  | LB007 | 0.61
227 | 76042920 | 2920 | LB007A |  | 6000 | 6063T5 | [8 empty] | SIM | HY-CKBR152 | 0.783 | 0.783 |  |  |  |  | SIM
228 | 76042920 | 2920 | LB008 | #VALUE! | 6000 | 6063T5 |  |  |  |  | SIM |  | LB008 | 0.528 |  |  |  |  | SIM | SIM |  | SIM |  | LB008 | 0.506 | SIM | SIM | LB008 | 0.506
229 | 76042920 | 2920 | LB008 1.1 |  | 6000 | 6063T5 | SIM | SIM | BX643 | 0.595
230 | 76042920 | 2920 | LB008A | #VALUE! | 6000 | 6063T5 | [8 empty] | SIM | HY-CKBR276 | 0.529 | 0.531 |  |  | SIM |  | SIM | LB008A | 0.531
231 | 76042920 | 2920 | LB010 |  | 6000 | 6063T5 | SIM | SIM | BX653 | 0.602 |  |  |  |  | SIM | HY-CKBR095 | 0.594 | 0.594 | SIM | SIM |  | SIM | SIM
232 | 76042920 | 2920 | LB013 |  | 6000 | 6063T5 | SIM | SIM | BX543 | 0.553
233 | 76042100 | 2100 | LB020 | #VALUE! | 6000 | 6063T5 |  |  |  |  | SIM |  | LB020 | 0.673 | SIM | HY-CKBR150 | 0.675 | 0.675 | SIM | SIM |  | SIM | SIM | LB020 | 0.673
234 | 76042100 | 2100 | LB020A |  | 6000 | 6063T5 | [8 empty] | SIM | HY-CKBR268 | 0.527 | 0.53 |  |  |  |  | SIM
235 | 76042920 | 2920 | LB030 |  | 6000 | 6063T5
236 | 76042920 | 2920 | LB030A |  | 6000 | 6063T5 | [8 empty] | SIM | HY-CKBR269 | 0.385 | 0.398 |  |  |  |  | SIM
237 | 76042920 | 2920 | LB036 (MT0070) |  | 6000 | 6063T5 | SIM | SIM | BX323 | 0.612 | SIM |  | LB036 | 0.609
238 | 76042920 | 2920 | LB036B |  | 6000 | 6063T5 | [8 empty] | SIM | HY-CKBR270 | 0.49 | 0.492 |  |  |  |  | SIM
239 | 76042920 | 2920 | PLB036 |  | 6000 | 6063T5 | [12 empty] | SIM | SIM |  | SIM |  | PLB036 | 0.514 | SIM | SIM | PLB036 | 0.508
240 | 76042920 | 2920 | PLB036L |  | 6000 | 6063T5 |  |  |  |  | SIM |  | PLB036L | 0.513
241 | 76042920 | 2920 | PLB036P | #VALUE! | 6000 | 6063T5 | [12 empty] | SIM | SIM |  | SIM |  | PLB036P | 0.466 | SIM | SIM | PLB036P | 0.466
242 | 76042100 | 2100 | LB037 | #VALUE! | 6000 | 6063T5 | SIM | SIM | BX529 | 0.679 | SIM |  | LB037 | 0.676 |  |  |  |  | SIM | SIM |  | SIM |  | LB037 | 0.681 | SIM | SIM | LB037 | 0.676
243 | 76042100 | 2100 | LB038 |  | 6000 | 6063T5 | [17 empty] | LB038 | ?
244 | 76042920 | 2920 | LB050 | #VALUE! | 6000 | 6063T5 | SIM | SIM | BX255 | 0.627 | SIM |  | LB050 | 0.613 | SIM | HY-CKBR091 | 0.615 | 0.615 | SIM | SIM |  | SIM | SIM | LB050 | 0.617
245 | 76042920 | 2920 | LB052 |  | 6000 | 6063T5 | SIM | SIM | BX541 | 0.589 | SIM |  | LB052 | 0.587
246 | 76042920 | 2920 | LB070 | #VALUE! | 6000 | 6063T5 | SIM | SIM | BX325-1.25 | 0.739 | SIM |  | LB070 | 0.712 | SIM | HY-CKBR080 | 0.715 | 0.716 | SIM | SIM |  | SIM | SIM | LB070 | 0.717
247 | 76042920 | 2920 | LB081A |  | 6000 | 6063T5 | SIM | SIM | BX644 | 0.564
248 | 76042920 | 2920 | LB081 | #VALUE! | 6000 | 6063T5 |  |  |  |  | SIM |  | LB081 | 0.524 |  |  |  |  | SIM | SIM |  | SIM |  | LB081 | 0.528 | SIM | SIM | LB081 | 0.524
249 | 76042920 | 2920 | BX785 |  | 6000 | 6063T5 | SIM | SIM | BX785 | 0.69
250 | 76042920 | 2920 | BX816 |  | 6000 | 6063T5 | SIM | SIM | BX816 | 0.675 | [8 empty] | SIM | SIM |  | SIM |  | BX816 | 0.67
251 | 76042100 | 2100 | BX841 |  | 6000 | 6063T5 | SIM | SIM | BX841 | 0.545 | [8 empty] | SIM | SIM |  | SIM |  | BX841 | 0.545
252 | 76042100 | 2100 | BX842 |  | 6000 | 6063T5 | SIM | SIM | BX842 | 0.699 | [8 empty] | SIM | SIM |  | SIM |  | BX842
253 | 76042100 | 2100 | BX1041 |  | 6000 | 6063T5 | SIM | SIM | BX1041 | 0.72 | [8 empty] | SIM | SIM |  | SIM |  | BX 1041 | 0.725
254 | 76042100 | 2100 | TB6X2 |  | 6000 | 6063T5 | SIM | SIM | BX1088 | 2.227 | [8 empty] | SIM | SIM |  | SIM |  | TB6X2 | 2.236
255 | 76082090 | 2090 | TGR2X1/2 |  | 6000 | 6063T5 | [14 empty] | SIM |  |  | TGR2X1/2 | 0.259
256 | 76082090 | 2090 | TGR2X1 (Rectangular tube 2"X1" with 0.90 mm thickness c/reforco) | #VALUE! | 6000 | 6063T5 | [8 empty] | SIM | HY-CKBR197 | 0.394 | 0.394 | SIM | SIM |  | SIM | SIM | TGR2X1 | 0.395
257 | 76082090 | 2090 | TGR2X1 1.0 (Rectangular tube 2"X1" with 1.00 mm thickness c/reforco) |  | 6000 | 6063T5 | SIM | SIM | BX313 | 0.439
258 | 76082090 | 2090 | TGR3X1.1/2L (Rectangular tube 3"x1.1 /2" with 1.00 mm tickness c/reforço) | #VALUE! | 6000 | 6063T5 | [8 empty] | SIM | HY-CKBR193 | 0.655 | 0.655 | SIM | SIM |  | SIM | SIM | TGR 3X1.1-2L | 0.652
259 | 76082090 | 2090 | TGR3X1.1/2 (Rectangular tube 3"x1.1 /2" with 1.98 mm tickness c/reforço) |  | 6000 | 6063T5 | SIM | SIM | BX553 | 0.944 | [8 empty] | SIM | SIM |  | SIM |  | TGR 3X1.1-2 | 0.948
260 | 76082090 | 2090 | TGR4X2 (Rectangular Tube 4" X 2" with 1.50 mm tickness c/reforço) | #VALUE! | 6000 | 6063T5 | SIM | SIM | BX840 | 1.268 | [8 empty] | SIM | SIM |  | SIM |  | TGR4X2 | 1.268
261 | 76082090 | 2090 | MT 0045 (Retangular Tube 3x1.1/2 com raia) |  | 6000 | 6063T5 | SIM | SIM | BX311 | 0.662 | [8 empty] | SIM | SIM |  | SIM |  | MT0045 | 0.664
262 | 76042100 | 2100 | BR-MT0008 |  | 6000 | 6063T5 | SIM | SIM | BX320 | 0.646
263 | 76042100 | 2100 | MT0008 | #VALUE! | 6000 | 6063T5 | SIM | SIM | BX1067 | 0.441 | SIM |  | MT0008 | 0.441 | SIM | HY-CKBR061 | 0.443 | 0.443 | SIM | SIM |  | SIM | SIM | MT0008 | 0.444
264 | 76042100 | 2100 | MT0010 | #VALUE! | 6000 | 6063T5 | SIM | SIM | BX321 | 0.494 | [8 empty] | SIM | SIM |  | SIM |  | MT0010 | 0.493
265 | 76042100 | 2100 | CG021 |  | 6000 | 6063T5 | [8 empty] | SIM | HY-CKBR055 | 0.246 | 0.246 |  |  |  |  | SIM
266 | 76042100 | 2100 | CG072 | #VALUE! | 6000 | 6063T5 | SIM | SIM | BX689 | 0.959 |  |  |  |  | SIM | HY-CKBR060 | 0.96 | 0.96 | SIM | SIM |  | SIM | SIM | CG072 | 0.963
267 | 76042100 | 2100 | MT0046 | #VALUE! | 6000 | 6063T5 | SIM | SIM | BX338 | 1.237 | [8 empty] | SIM | SIM |  | SIM |  | MT0046 | 1.241
268 | 76042920 | 2920 | MT0047 | #VALUE! | 6000 | 6063T5 | SIM | SIM | BX337 | 0.235 | [8 empty] | SIM | SIM |  | SIM |  | MT0047 | 0.236
269 | 76042100 | 2100 | MT0048 | #VALUE! | 6000 | 6063T5 | SIM | SIM | BX339 | 0.789 | [8 empty] | SIM | SIM |  | SIM |  | MT0048 | 0.793
270 | 76042920 | 2920 | MT0049 (CG075) |  | 6000 | 6063T5 | SIM | SIM | BX324 | 0.522
271 | 76042920 | 2920 | CG075 (MT0049) | #VALUE! | 6000 | 6063T5 | [8 empty] | SIM | HY-CKBR111 | 0.461 | 0.461 | SIM | SIM |  | SIM | SIM | MT0049 | 0.463
272 | 76042100 | 2100 | CG2535 | #VALUE! | 6000 | 6063T5 | [8 empty] | SIM | HY-CKBR056 | 0.395 | 0.395 | SIM | SIM |  | SIM | SIM | CG2535 | 0.394
273 | 76042100 | 2100 | MT0069 (CG2535) |  | 6000 | 6063T5 | SIM | SIM | BX310 | 0.494
274 | 76042100 | 2100 | BX706 |  | 6000 | 6063T5 | SIM | SIM | BX706 | 0.851 | [8 empty] | SIM | SIM |  | SIM |  | BX 706 | 0.848
275 | 76042100 | 2100 | GR001 |  | 6000 | 6063T5 | SIM | SIM | BX651 | 1.006 | [8 empty] | SIM | SIM |  |  |  | GR 001 | 1.009
276 | 76042100 | 2100 | GR002 |  | 6000 | 6063T5 | SIM | SIM | BX654 | 0.952 | [8 empty] | SIM | SIM |  |  |  | GR 002 | 0.956
277 | 76042920 | 2920 | BX062 | #VALUE! | 6000 | 6063T5 | SIM | SIM | BX346 | 0.235 | [8 empty] | SIM | SIM |  | SIM |  | BX062 | 0.236
278 | 76042920 | 2920 | BX101 | #VALUE! | 6000 | 6063T5 | SIM | SIM | BX354 | 0.427 | [8 empty] | SIM | SIM |  | SIM |  | BX 101 | 0.426
279 | 76042920 | 2920 | BX060 | #VALUE! | 6000 | 6063T5 | SIM | SIM | BX353 | 0.176 | SIM |  | BX060 | 0.175 |  |  |  |  | SIM | SIM |  | SIM |  | BX060 | 0.175
280 | 76042920 | 2920 | BX061 | #VALUE! | 6000 | 6063T5 | SIM | SIM | BX351 | 0.16 | SIM |  | BX061 | 0.16 |  |  |  |  | SIM | SIM |  | SIM |  | BX061 | 0.161
281 | 76042920 | 2920 | BX063 | #VALUE! | 6000 | 6063T5 | SIM | SIM | BX349 | 0.206 | SIM |  | BX063 | 0.206 |  |  |  |  | SIM | SIM |  | SIM |  | BX063 | 0.207
282 | 76042920 | 2920 | BX116 | #VALUE! | 6000 | 6063T5 | SIM | SIM | BX517 | 0.246 | SIM |  | BX116 | 0.245 |  |  |  |  | SIM | SIM |  | SIM |  | BX116 | 0.264
283 | 76042920 | 2920 | BX116L |  | 6000 | 6063T5 | [8 empty] | SIM | HY-CKBR052 | 0.222 | 0.222 |  |  |  |  | SIM
284 | 76042920 | 2920 | BX156 | #VALUE! | 6000 | 6063T5 | SIM | SIM | BX515 | 0.199 | SIM |  | BX156 | 0.199 |  |  |  |  | SIM | SIM |  | SIM |  | BX156 | 0.2
285 | 76042920 | 2920 | BX156L |  | 6000 | 6063T5 | [8 empty] | SIM | HY-CKBR051 | 0.177 | 0.177 |  |  |  |  | SIM
286 | 76042920 | 2920 | BX157 | #VALUE! | 6000 | 6063T5 | SIM | SIM | BX514 | 0.506 | SIM |  | BX157 | 0.504 |  |  |  |  | SIM | SIM |  | SIM |  | BX157 | 0.508
287 | 76042920 | 2920 | BX157L |  | 6000 | 6063T5 | [8 empty] | SIM | HY-CKBR053 | 0.431 | 0.431 |  |  |  |  | SIM
288 | 76042920 | 2920 | BX158 | #VALUE! | 6000 | 6063T5 | SIM | SIM | BX516 | 0.187 | SIM |  | BX158 | 0.187 |  |  |  |  | SIM | SIM |  | SIM |  | BX158 | 0.188
289 | 76042920 | 2920 | BX158L |  | 6000 | 6063T5 | [8 empty] | SIM | HY-CKBR054 | 0.155 | 0.155 |  |  |  |  | SIM
290 | 76042920 | 2920 | BX159 | #VALUE! | 6000 | 6063T5 | SIM | SIM | BX545 | 0.198 | [8 empty] | SIM | SIM |  | SIM |  | BX159 | 0.197
291 | 76042920 | 2920 | BX092 | #VALUE! | 6000 | 6063T5 | SIM | SIM | BX360 | 0.185 |  |  |  |  | SIM | HY-CKBR067 | 0.185 | 0.196 | SIM | SIM |  | SIM | SIM | BX092 | 0.185
292 | 76042920 | 2920 | BX189A | #VALUE! | 6000 | 6063T5 | SIM | SIM | BX356 | 0.173 | [8 empty] | SIM | SIM |  | SIM |  | BX189A | 0.173
293 | 76042920 | 2920 | BX189 |  | 6000 | 6063T5 | [8 empty] | SIM | HY-CKBR068 | 0.21 | 0.209 |  |  |  |  | SIM | BX189
294 | 76042100 | 2100 | BX201 | #VALUE! | 6000 | 6063T5 | SIM | SIM | BX361 | 0.475 |  |  |  |  | SIM | HY-CKBR069 | 0.475 | 0.471 | SIM | SIM |  | SIM | SIM | BX201 | 0.477
295 | 76042920 | 2920 | AL001A |  |  | 6063T5 | [14 empty] | SIM |  |  | AL001A | 0.42
296 | 76042920 | 2920 | AL001 | #VALUE! | 6000 | 6063T5 | SIM | SIM | BX731 | 0.43 | SIM |  | AL001 | 0.431 | SIM | HY-CKBR048 | 0.432 | 0.429 | SIM | SIM |  | SIM | SIM | AL001AL | 0.434 | SIM | SIM | AL001 | 0.431
297 | 76042920 | 2920 | AL002A |  |  | 6063T5 | [14 empty] | SIM |  |  | AL002A | 0.178
298 | 76042920 | 2920 | AL002 | #VALUE! | 6000 | 6063T5 | SIM | SIM | BX692 | 0.174 | SIM |  | AL002 | 0.174 | SIM | HY-CKBR049 | 0.18 | 0.192 | SIM | SIM |  | SIM | SIM | AL002AL | 0.175 | SIM | SIM | AL002 | 0.174
299 | 76042920 | 2920 | AL 049 | #VALUE! | 6000 | 6063T5 | [8 empty] | SIM | HY-CKBR210B | 0.451 | 0.451 | SIM | SIM | SIM | SIM | SIM | AL049 | 0.453 | SIM | SIM | AL049 | 0.451
300 | 76042920 | 2920 | AL050 | #VALUE! | 6000 | 6063T5 | [8 empty] | SIM | HY-CKBR211B | 0.249 | 0.249 | SIM | SIM | SIM | SIM | SIM | AL050 | 0.249 | SIM | SIM | AL050 | 0.249
301 | 76042920 | 2920 | AL003 |  | 6000 | 6063T5 |  |  |  |  | SIM |  | AL003 | 0.28 | SIM | HY-CKBR050 | 0.281 | 0.282 |  |  |  |  | SIM
302 | 76042920 | 2920 | AL003A |  | 6000 | 6063T5 | [14 empty] | SIM |  |  | AL003A | 0.281
303 | 76042920 | 2920 | AL003L | #VALUE! | 6000 | 6063T5 | SIM | SIM | BX693 | 0.229 | SIM |  | AL003L | 0.228 |  |  |  |  | SIM | SIM | SIM | SIM |  | AL003L | 0.23 | SIM | SIM | AL003L | 0.228
304 | 76042920 | 2920 | PU008A |  |  | 6063T5 | [14 empty] | SIM |  |  | PU008A | 0.101
305 | 76042920 | 2920 | PU010A |  |  | 6063T5 | [14 empty] | SIM |  |  | PU010A | 0.115
306 | 76042920 | 2920 | MT0066 | #VALUE! | 6000 | 6063T5 | SIM | SIM | BX319 | 0.117 | SIM |  | MT0066 (PU010) | 0.117 | SIM | HY-CKBR070 | 0.117 | 0.117 | SIM | SIM |  | SIM | SIM | MT0066(PU010) | 0.117 | SIM | SIM | MT0066 (PU010) | 0.117
307 | 76042920 | 2920 | MT0067 | #VALUE! | 6000 | 6063T5 | SIM | SIM | BX318 | 0.11 | SIM |  | MT0067 (PU008) | 0.109 | SIM | HY-CKBR071 | 0.11 | 0.11 | SIM | SIM |  | SIM | SIM | MT0067(PU008) | 0.11 | SIM | SIM | MT0067 (PU008) | 0.109
308 | 76042920 | 2920 | MT0080 |  | 6000 | 6063T5 | SIM | SIM | BX333-1.0 | 0.321 | [8 empty] | SIM | SIM |  | SIM |  | MT0080 | 0.322
309 | 76042920 | 2920 | MT0088 |  | 6000 | 6063T5 | SIM | SIM | BX315 | 0.263 | [8 empty] | SIM | SIM |  | SIM |  | MT0088 | 0.264
310 | 76042920 | 2920 | MT0089 | #VALUE! | 6000 | 6063T5 | SIM | SIM | BX316 | 0.079 | SIM |  | MT0089 | 0.078 | SIM | HY-CKBR072 | 0.08 | 0.08 | SIM | SIM |  | SIM | SIM | MT0089 | 0.079 | SIM | SIM | MT0089 | 0.078
311 | 76042920 | 2920 | MT0089A |  | 6000 | 6063T5 | [14 empty] | SIM |  |  | MT0089A | 0.046
312 | 76042920 | 2920 | MT0090 |  | 6000 | 6063T5 | SIM | SIM | BX314 | 0.554 | [8 empty] | SIM | SIM |  | SIM |  | MT0090 | 0.556
313 | 76042920 | 2920 | BX128 | #VALUE! | 6000 | 6063T5 | SIM | SIM | BX348 | 0.168 | SIM |  | BX128 | 0.168 |  |  |  |  | SIM | SIM |  | SIM |  | BX128 | 0.169 | SIM | SIM | BX128 | 0.168
314 | 76042920 | 2920 | BX626 | #VALUE! | 6000 | 6063T5 | SIM | SIM | BX626 | 0.137 | SIM |  | BX626 | 0.137 | SIM | HY-CKBR145 | 0.137 | 0.137 | SIM | SIM |  | SIM | SIM | BX626 | 0.138 | SIM | SIM | BX626 | 0.137
315 | 76042920 | 2920 | BT807 | #VALUE! | 6000 | 6063T5 | SIM | SIM | BX539 | 0.152 |  |  |  |  | SIM | HY-CKBR157 | 0.152 | 0.152 | SIM | SIM |  | SIM | SIM | BT807 | 0.153
316 | 76042920 | 2920 | BX013 |  | 6000 | 6063T5 | SIM | SIM | BX1038 | 0.533 |  |  |  |  | SIM | HY-CKBR086 | 0.536 | 0.536 | SIM | SIM |  | SIM | SIM | BX013
317 | 76042920 | 2920 | BX014 |  | 6000 | 6063T5 | SIM | SIM | BX1039 | 0.223 |  |  |  |  | SIM | HY-CKBR087 | 0.224 | 0.224 | SIM | SIM |  | SIM | SIM | BX014
318 | 76042920 | 2920 | BX016 |  | 6000 | 6063T5 | SIM | SIM | BX1040 | 0.329 |  |  |  |  | SIM | HY-CKBR155 | 0.33 | 0.33 | SIM | SIM |  | SIM | SIM | BX016
319 | 76042920 | 2920 | MT0079 (Infeiror de engenharia 10 mm) |  | 6000 | 6063T5 | SIM | SIM | BX334 | 0.44 | [8 empty] | SIM | SIM |  |  |  | MT 0079 | 0.439
320 | 76042920 | 2920 | MT0092 (Inferior engenharia de 10mm) | #VALUE! | 6000 | 6063T5 | SIM | SIM | BX335 | 0.398 |  |  |  |  | SIM | HY-CKBR092 | 0.398 | 0.398 | SIM | SIM |  | SIM | SIM | MT 0092 | 0.397
321 | 76042920 | 2920 | MT0093 (Superior engenharia 10 mm) | #VALUE! | 6000 | 6063T5 | SIM | SIM | BX331 | 0.703 | [8 empty] | SIM | SIM |  | SIM |  | MT 0093 | 0.705
322 | 76042920 | 2920 | MT0094 (Capa engenharia de 10 mm) | #VALUE! | 6000 | 6063T5 | SIM | SIM | BX327 | 0.295 | [8 empty] | SIM | SIM |  | SIM |  | MT 0094 | 0.294
323 | 76042920 | 2920 | MT0095 (BX330-Click Engenharia de 10 mm) | #VALUE! | 6000 | 6063T5 | SIM | SIM | BX330 | 0.087 |  |  |  |  | SIM | HY-CKBR120 | 0.09 | 0.09 | SIM | SIM |  | SIM | SIM | MT 0095 | 0.087
324 | 76042920 | 2920 | BX054 (Inferior simples 10mm) | #VALUE! | 6000 | 6063T5 | SIM | SIM | BX632 | 0.289 |  |  |  |  | SIM | HY-CKBR115 | 0.289 | 0.289 | SIM | SIM |  | SIM | SIM | BX054 | 0.288
325 | 76042920 | 2920 | BX130 | #VALUE! | 6000 | 6063T5 | SIM | SIM | BX450 | 0.142 |  |  |  |  | SIM | HY-CKBR156 | 0.142 | 0.142 | SIM | SIM |  | SIM | SIM | BX 130 | 0.142
326 | 76042920 | 2920 | BX238 | #VALUE! | 6000 | 6063T5 | SIM | SIM | BX730 | 0.36 |  |  |  |  | SIM | HY-CKBR088 | 0.359 | 0.359 | SIM | SIM |  | SIM | SIM | BX238 | 0.357
327 | 76042920 | 2920 | KP062 | #VALUE! | 6000 | 6063T5 | SIM | SIM | BX648 | 0.174 |  |  |  |  | SIM | HY-CKBR194 | 0.175 | 0.175 | SIM | SIM |  | SIM | SIM | KP062 | 0.175
328 | 76042920 | 2920 | KP063 | #VALUE! | 6000 | 6063T5 | SIM | SIM | BX650 | 0.302 | SIM |  | KP063 | 0.3 | SIM | HY-CKBR196 | 0.301 | 0.301 | SIM | SIM |  | SIM | SIM | KP063 | 0.302
329 | 76042920 | 2920 | KP064 | #VALUE! | 6000 | 6063T5 | SIM | SIM | BX649 | 0.307 |  |  |  |  | SIM | HY-CKBR195 | 0.307 | 0.307 | SIM | SIM |  | SIM | SIM | KP064 | 0.308
330 | 76042920 | 2920 | DS004 |  | 6000 | 6063T5 | SIM | SIM | BX729 | 0.334 | [8 empty] | SIM | SIM |  | SIM |  | DS004 | 0.332
331 | 76042920 | 2920 | SU079 |  | 6000 | 6063T5 | SIM | SIM | BX851 | 0.299 | [8 empty] | SIM | SIM |  | SIM |  | SU079 | 0.301
332 | 76042100 | 2100 | SU086 |  | 6000 | 6063T5 | SIM | SIM | BX850 | 0.575 | [8 empty] | SIM | SIM |  | SIM |  | SU086 | 0.579
333 | 76042100 | 2100 | SU090 |  | 6000 | 6063T5 | SIM | SIM | BX849 | 0.481 | [8 empty] | SIM | SIM |  | SIM |  | SU090 | 0.484
334 | 76042100 | 2100 | SU091 |  | 6000 | 6063T5 | SIM | SIM | BX848 | 0.424 | [8 empty] | SIM | SIM |  | SIM |  | SU091 | 0.427
335 | 76042920 | 2920 | SU103 |  | 6000 | 6063T5 | SIM | SIM | BX1028 | 0.142 | [8 empty] | SIM | SIM |  | SIM |  | SU103 | 0.143
336 | 76042920 | 2920 | SU276 |  | 6000 | 6063T5 | SIM | SIM | BX1029 | 0.171 | [8 empty] | SIM | SIM |  | SIM |  | SU276 | 0.172
337 | 76042920 | 2920 | SU302 |  | 6000 | 6063T5 | SIM | SIM | BX852 | 0.228 | [8 empty] | SIM | SIM |  | SIM |  | SU302 | 0.227
338 | 76042100 | 2100 | SU779 |  | 6000 | 6063T5 | SIM | SIM | BX879 | 0.378 | [8 empty] | SIM | SIM |  | SIM |  | SU779 | 0.378
339 | 76042920 | 2920 | SU004 |  | 6000 | 6063T5 | SIM | SIM | BX877 | 0.478 | [8 empty] | SIM | SIM |  | SIM |  | SU004 | 0.478
340 | 76042100 | 2100 | SU005 |  | 6000 | 6063T5 | SIM | SIM | BX870 | 1.02 | [8 empty] | SIM | SIM |  | SIM |  | SU005 | 1.012
341 | 76042100 | 2100 | SU006 |  | 6000 | 6063T5 | SIM | SIM | BX945 | 0.992 | [8 empty] | SIM | SIM |  | SIM |  | SU006 | 0.984
342 | 76042920 | 2920 | SU007 |  | 6000 | 6063T5 | SIM | SIM | BX947 | 0.38 | [8 empty] | SIM | SIM |  | SIM |  | SU007 | 0.381
343 | 76042100 | 2100 | SU009 |  | 6000 | 6063T5 | SIM | SIM | BX1208 | 1.063 | [8 empty] | SIM | SIM |  | SIM |  | SU009 | 1.067
344 | 76042920 | 2920 | SU010 |  | 6000 | 6063T5 | SIM | SIM | BX867 | 1.036 | [8 empty] | SIM | SIM |  | SIM |  | SU010 | 1.035
345 | 76042920 | 2920 | SU011 |  | 6000 | 6063T5 | SIM | SIM | BX868 | 0.974 | [8 empty] | SIM | SIM |  | SIM |  | SU011 | 0.973
346 | 76042920 | 2920 | SU012 |  | 6000 | 6063T5 | SIM | SIM | BX946 | 0.475 | [8 empty] | SIM | SIM |  | SIM |  | SU012 | 0.475
347 | 76042920 | 2920 | SU121 |  | 6000 | 6063T5 | SIM | SIM | BX874 | 1.424 | [8 empty] | SIM | SIM |  | SIM |  | SU121 | 1.423
348 | 76042920 | 2920 | SU122 |  | 6000 | 6063T5 | SIM | SIM | BX873 | 1.46 | [8 empty] | SIM | SIM |  | SIM |  | SU122 | 1.46
349 | 76042920 | 2920 | SU123 |  | 6000 | 6063T5 | SIM | SIM | BX872 | 0.849 | [8 empty] | SIM | SIM |  | SIM |  | SU123 | 0.848
350 | 76042920 | 2920 | SU230 |  | 6000 | 6063T5 | SIM | SIM | BX866 | 0.881 | [8 empty] | SIM | SIM |  | SIM |  | SU230 | 0.881
351 | 76042100 | 2100 | SU238 |  | 6000 | 6063T5 | SIM | SIM | BX1104 | 0.724 | [8 empty] | SIM | SIM |  | SIM |  | SU238 | 0.727
352 | 76042100 | 2100 | SU250 |  | 6000 | 6063T5 | SIM | SIM | BX1042 | 0.887 | [8 empty] | SIM | SIM |  | SIM |  | SU250 | 0.894
353 | 76042100 | 2100 | SU279 |  | 6000 | 6063T5 | SIM | SIM | BX1114 | 0.457 | [8 empty] | SIM | SIM |  | SIM |  | SU279 | 0.458
354 | 76042100 | 2100 | SU352 |  | 6000 | 6063T5 | SIM | SIM | BX1043 | 1.119 | [8 empty] | SIM | SIM |  | SIM |  | SU352 | 1.127
355 | 76042920 | 2920 | FU350 |  | 6000 | 6063T5 | SIM | SIM | BX658 | 0.453 | [8 empty] | SIM | SIM |  | SIM |  | FU 350 | 0.454
356 | 76042920 | 2920 | FU362 |  | 6000 | 6063T5 | SIM | SIM | BX657 | 0.666 | [8 empty] | SIM | SIM |  | SIM |  | FU 362 | 0.668
357 | 76042920 | 2920 | FU363 |  | 6000 | 6063T5 | SIM | SIM | BX659 | 0.65 | [8 empty] | SIM | SIM |  | SIM |  | FU 363 | 0.653
358 | 76042920 | 2920 | FU364 |  | 6000 | 6063T5 | SIM | SIM | BX688 | 0.608 | [8 empty] | SIM | SIM |  | SIM |  | FU 364 | 0.61
359 | 76042100 | 2100 | FU899 |  | 6000 | 6063T5 | SIM | SIM | BX660 | 0.527 | [8 empty] | SIM | SIM |  | SIM |  | FU 899 | 0.529
360 | 76042100 | 2100 | FU900 |  | 6000 | 6063T5 | SIM | SIM | BX661 | 0.483 | [8 empty] | SIM | SIM |  | SIM |  | FU 900 | 0.485
361 | 76042920 | 2920 | FU901 |  | 6000 | 6063T5 | SIM | SIM | BX656 | 0.539 | [8 empty] | SIM | SIM |  | SIM |  | FU 901 | 0.541
362 | 76042100 | 2100 | MT0113 |  | 6000 | 6063T5 | SIM | SIM | BX682 | 0.542 | [8 empty] | SIM | SIM |  | SIM |  | MT 0113 | 0.544
363 | 76042100 | 2100 | MT0117 |  | 6000 | 6063T5 | SIM | SIM | BX681 | 0.76 | [8 empty] | SIM | SIM |  | SIM |  | MT 0117 | 0.763
364 | 76042100 | 2100 | MT0121 |  | 6000 | 6063T5 | SIM | SIM | BX686 | 0.912 | [8 empty] | SIM | SIM |  | SIM |  | MT 0121 | 0.915
365 | 76042100 | 2100 | BX823 |  | 6000 | 6063T5 | SIM | SIM | BX 823 | 0.683 | [8 empty] | SIM | SIM |  | SIM |  | BX823
366 | 76042920 | 2920 | BX824 |  | 6000 | 6063T5 | SIM | SIM | BX824 | 0.471 | [8 empty] | SIM | SIM |  | SIM |  | BX824 | 0.473
367 | 76042100 | 2100 | BX825 |  | 6000 | 6063T5 | SIM | SIM | BX825 | 0.704 | [8 empty] | SIM | SIM |  | SIM |  | BX825
368 | 76042100 | 2100 | BX826 |  | 6000 | 6063T5 | SIM | SIM | BX826 | 0.536 | [8 empty] | SIM | SIM |  | SIM |  | BX826 | 0.538
369 | 76042100 | 2100 | BX827 |  | 6000 | 6063T5 | SIM | SIM | BX827 | 0.562 | [8 empty] | SIM | SIM |  | SIM |  | BX827
370 | 76042100 | 2100 | BX1087 |  | 6000 | 6063T5 | SIM | SIM | BX1087 | 0.582 | [8 empty] | SIM | SIM |  | SIM |  | BX1087 | 0.584
371 | 76042920 | 2920 | ME013 |  | 6000 | 6063T5 | SIM | SIM | BX1231 | 0.275 | [8 empty] | SIM | SIM |  | SIM |  | ME013 | 0.276
372 | 76042100 | 2100 | BX1112 |  | 6000 | 6063T5 |  | SIM | BX1112 | 0.421 | [13 empty] | BX1112 | 0.423
373 | 76042100 | 2100 | BX1113 |  | 6000 | 6063T5 |  | SIM | BX1113 | 0.548 | [13 empty] | BX1113 | 0.55
374 | 76042920 | 2920 | BX1209 |  | 6000 | 6063T5 | SIM | SIM | BX1209 | 0.67 | [8 empty] | SIM | SIM |  |  |  | BX1209 | 0.672
375 | 76042100 | 2100 | BX1210 |  | 6000 | 6063T5 | SIM | SIM | BX1210 | 1.136 | [8 empty] | SIM | SIM |  |  |  | BX1210 | 1.14
376 | 76042100 | 2100 | BX1211 |  | 6000 | 6063T5 | SIM | SIM | BX1211 | 0.734 | [8 empty] | SIM | SIM |  |  |  | BX1211 | 0.737
377 | 76042100 | 2100 | BX1212 |  | 6000 | 6063T5 | SIM | SIM | BX1212 | 0.829 | [8 empty] | SIM | SIM |  |  |  | BX1212 | 0.832
378 | 76042100 | 2100 | BX1213 |  | 6000 | 6063T5 | SIM | SIM | BX1213 | 1.47 | [8 empty] | SIM | SIM |  |  |  | BX1213 | 1.475
379 | 76042920 | 2920 | BX1215 |  | 6000 | 6063T5 | SIM | SIM | BX1215 | 1.111 | [8 empty] | SIM | SIM |  |  |  | BX1215 | 1.115
380 | 76042920 | 2920 | BX1216 |  | 6000 | 6063T5 | SIM | SIM | BX1216 | 0.744 | [8 empty] | SIM | SIM |  |  |  | BX1216 | 0.747
381 | 76042920 | 2920 | BX1217 |  | 6000 | 6063T5 | SIM | SIM | BX1217 | 1.025 | [8 empty] | SIM | SIM |  |  |  | BX1217 | 1.029
382 | 76042920 | 2920 | BX1218 |  | 6000 | 6063T5 | SIM | SIM | BX1218 | 0.98 | [8 empty] | SIM | SIM |  |  |  | BX1218 | 0.983
383 | 76042920 | 2920 | BX662 |  | 6000 | 6063T5 | SIM | SIM | BX662 | 0.965 | [8 empty] | SIM | SIM |  | SIM |  | BX 662 | 0.965
384 | 76042920 | 2920 | BX663 |  | 6000 | 6063T5 | SIM | SIM | BX663 | 0.593 | [8 empty] | SIM | SIM |  | SIM |  | BX 663 | 0.589
385 | 76042920 | 2920 | BX664 |  | 6000 | 6063T5 | SIM | SIM | BX664 | 1.243 | [8 empty] | SIM | SIM |  | SIM |  | BX 664 | 1.244
386 | 76042920 | 2920 | BX665 |  | 6000 | 6063T5 | SIM | SIM | BX665 | 0.192 | [8 empty] | SIM | SIM |  | SIM |  | BX 665 | 0.192
387 | 76042100 | 2100 | BX666 |  | 6000 | 6063T5 | SIM | SIM | BX666 | 0.486 | [8 empty] | SIM | SIM |  | SIM |  | BX 666 | 0.488
388 | 76042100 | 2100 | BX667 |  | 6000 | 6063T5 | SIM | SIM | BX667 | 0.483 | [8 empty] | SIM | SIM |  | SIM |  | BX 667 | 0.483
389 | 76042100 | 2100 | BX709 |  | 6000 | 6063T5 | SIM | SIM | BX709 | 1.589 | [8 empty] | SIM | SIM |  | SIM |  | BX 709 | 1.595
390 | 76042100 | 2100 | BX710 |  | 6000 | 6063T5 | SIM | SIM | BX710 | 2.117 | [8 empty] | SIM | SIM |  | SIM |  | BX 710 | 2.125
391 | 76042100 | 2100 | BX713 |  | 6000 | 6063T5 | SIM | SIM | BX713 | 1.165 | [8 empty] | SIM | SIM |  | SIM |  | BX 713 | 1.169
392 | 76042100 | 2100 | BX716 |  | 6000 | 6063T5 | SIM | SIM | BX716 | 0.715 | [8 empty] | SIM | SIM |  | SIM |  | BX 716 | 0.717
393 | 76042100 | 2100 | BX717A |  | 6000 | 6063T5 | SIM | SIM | BX717A | 0.682 | [8 empty] | SIM | SIM |  | SIM |  | BX 717A | 0.685
394 | 76042100 | 2100 | BX1096 (FC-261) |  | 6000 | 6063T5 | SIM | SIM | BX1096 | 0.468 | [8 empty] | SIM | SIM |  | SIM |  | BX1096 | 0.469
395 | 76042920 | 2920 | BX1099 (FC-225) |  | 6000 | 6063T5 | SIM | SIM | BX1099 | 0.514 | [8 empty] | SIM | SIM |  | SIM |  | BX1099 | 0.516
396 | 76042100 | 2100 | BX708 |  | 6000 | 6063T5 | SIM | SIM | BX708 | 0.744
397 | 76042920 | 2920 | BX711 |  | 6000 | 6063T5 | SIM | SIM | BX711 | 0.209
398 | 76042920 | 2920 | BX1092 |  | 6000 | 6063T5 | SIM | SIM | BX1092 | 0.119 | [8 empty] | SIM | SIM |  |  |  | BX1092 | 0.118
399 | 76042920 | 2920 | BX1093 |  | 6000 | 6063T5 | SIM | SIM | BX1093 | 0.074 | [8 empty] | SIM | SIM |  |  |  | BX1093 | 0.074
400 | 76042920 | 2920 | BX1094 |  | 6000 | 6063T5 | SIM | SIM | BX1094 | 0.23 | [8 empty] | SIM | SIM |  |  |  | BX1094 | 0.229
401 | 76042920 | 2920 | BX1101 |  | 6000 | 6063T5 | SIM | SIM | BX1101 | 0.098 | [8 empty] | SIM | SIM |  |  |  | BX1101 | 0.098
402 | 76042920 | 2920 | BX1102 |  | 6000 | 6063T5 | SIM | SIM | BX1102 | 0.105 | [8 empty] | SIM | SIM |  |  |  | BX1102 | 0.105
403 | 76042100 | 2100 | BX1095 |  | 6000 | 6063T5 | SIM | SIM | BX1095 | 0.641 | [8 empty] | SIM | SIM |  |  |  | BX1095 | 0.644
404 | 76042920 | 2920 | BX1097 |  | 6000 | 6063T5 | SIM | SIM | BX1097 | 0.573 | [8 empty] | SIM | SIM |  |  |  | BX1097 | 0.575
405 | 76042100 | 2100 | BX1103 |  | 6000 | 6063T5 | SIM | SIM | BX1103 | 0.597 | [8 empty] | SIM | SIM |  |  |  | BX1103 | 0.6
406 | 76042920 | 2920 | BX1109 |  | 6000 | 6063T5 | SIM | SIM | BX1109 | 0.903 | [8 empty] | SIM | SIM |  |  |  | BX1109 | 0.906
407 | 76042920 | 2920 | BX1110 |  | 6000 | 6063T5 | SIM | SIM | BX1110 | 0.378 | [8 empty] | SIM | SIM |  |  |  | BX1110 | 0.379
408 | 76042920 | 2920 | BX1111 |  | 6000 | 6063T5 | SIM | SIM | BX1111 | 0.138 | [8 empty] | SIM | SIM |  |  |  | BX1111 | 0.138
409 | 76042100 | 2100 | BX325 (MT0077-Perfilpara tela de mosquito) |  | 6000 | 6063T5 | SIM | SIM | BX352 | 0.192 | [8 empty] | SIM | SIM |  | SIM |  | BX325 | 0.192
410 | 76042100 | 2100 | TO1.1/4 (Square “ondulador” 1.1/4 x 1.1/4 0.8 thickness) |  | 6000 | 6063T5 |  | SIM | BX718 | 0.246 | [13 empty] | TO1.1/4 | 0.247
411 | 76042100 | 2100 | TO1.1/8 (Square "ondulador" 1.1/ 8 x 1.5/32" with 1.00 mm thickness) |  | 6000 | 6063T5 |  | SIM | BX561 | 0.313 | [13 empty] | TO1.1/8 | 0.315
412 | 76042920 | 2920 | U 15 (PU 004 5/8 x 1/16") |  | 6000 | 6063T5 | SIM | SIM | BX567 | 0.172 | [13 empty] | BX567 | 0.171
413 | 76042100 | 2100 | BX809 |  | 6000 | 6063T5 |  | SIM | BX809 | 0.716 | [13 empty] | BX 809 | 0.735
414 | 76042920 | 2920 | BX813 |  | 6000 | 6063T5 |  | SIM | BX813 | 0.471 | [13 empty] | BX 813 | 0.47
415 | 76042920 | 2920 | SG1922 (QE233 - ALTURA DO POSTIGO) |  | 6070 | 6063T5 | [14 empty] | SIM |  |  | SG1922 | 0.147
416 | 76042920 | 2920 | PG-05-B (QE234 - LARGURA DO POSTIGO) |  | 6000 | 6063T5 | [14 empty] | SIM |  |  | PG-05-B | 0.094
417 | 76082090 | 2090 | PG-07-A (QE236 - TUBO OVAL) |  | 6040 | 6063T5 | [14 empty] | SIM |  |  | PG-07-A | 0.075
418 | 76042920 | 2920 | QE237 (VENEZINANA) |  | 5900 | 6063T5 | [14 empty] | SIM |  |  | QE237 | 0.186
419 | 76042920 | 2920 | SG1940 (QE224 - ALTURA DA FOLHA, JANELA DE CORRER) |  | 5860 | 6063T5 | [14 empty] | SIM |  |  | SG1940 | 0.094
420 | 76042920 | 2920 | JLP-07-B (QE226 - LARGURA MÓVEL) |  | 5950 | 6063T5 | [14 empty] | SIM |  |  | JLP-07-B | 0.169
421 | 76042920 | 2920 | JLP -11-B (QE247 - TRILHO 2 GUIAS SLIM) |  | 5900 | 6063T5 | [14 empty] | SIM |  |  | JLP -11-B | 0.215
422 | 76042920 | 2920 | JLP-12-B (QE248-LATERAL LISA SLIM) |  | 6040 | 6063T5 | [14 empty] | SIM |  |  | JLP-12-B | 0.142
423 | 76042920 | 2920 | BASC-02-A |  |  | 6063T5 | [14 empty] | SIM |  |  | BASC-02-A | 0.097
424 | 76042100 | 2100 | SG-1681 |  |  | 6063T5 | [14 empty] | SIM |  |  | SG-1681 | 0.367
425 | 76042100 | 2100 | SG-1683 |  |  | 6063T5 | [14 empty] | SIM |  |  | SG-1683 | 0.417
426 | 76042100 | 2100 | SG-1684 |  |  | 6063T5 | [14 empty] | SIM |  |  | SG-1684 | 0.254
427 | 76042920 | 2920 | SG-1689 |  |  | 6063T5 | [14 empty] | SIM |  |  | SG-1689 | 0.197
428 | 76042100 | 2100 | SG-1707 |  |  | 6063T5 | [14 empty] | SIM |  |  | SG-1707 | 0.396
429 | 76042920 | 2920 | SG-1864 |  |  | 6063T5 | [14 empty] | SIM |  |  | SG-1864 | 0.062
430 | 76042920 | 2920 | SG-1865 |  |  | 6063T5 | [14 empty] | SIM |  |  | SG-1865 | 0.094
431 | 76042920 | 2920 | SG-1866 |  |  | 6063T5 | [14 empty] | SIM |  |  | SG-1866 | 0.084
432 | 76042920 | 2920 | SG-1867 |  |  | 6063T5 | [14 empty] | SIM |  |  | SG-1867 | 0.106
433 | 76042920 | 2920 | SG-1868 |  |  | 6063T5 | [14 empty] | SIM |  |  | SG-1868 | 0.127
434 | 76042920 | 2920 | SG-1970 |  |  | 6063T5 | [14 empty] | SIM |  |  | SG-1970 | 0.219
435 | 76042920 | 2920 | SG-1971 |  |  | 6063T5 | [14 empty] | SIM |  |  | SG-1971 | 0.201
436 | 76042100 | 2100 | 70151 | #VALUE! |  | 6063T5 | [5 empty] | SIM | 70151 | 0.461
437 | 76042920 | 2920 | 70153 | #VALUE! |  | 6063T5 | [5 empty] | SIM | 70153 | 0.261
438 | 76042100 | 2100 | 72592 | #VALUE! |  | 6063T5 | [5 empty] | SIM | 72592 | 0.451
439 | 76042920 | 2920 | 72593 | #VALUE! |  | 6063T5 | [5 empty] | SIM | 72593 | 0.435
440 | 76042100 | 2100 | 72594 | #VALUE! |  | 6063T5 | [5 empty] | SIM | 72594 | 0.478
441 | 76042920 | 2920 | 72595 | #VALUE! |  | 6063T5 | [5 empty] | SIM | 72595 | 0.628
442 | 76042920 | 2920 | 72596 | #VALUE! |  | 6063T5 | [5 empty] | SIM | 72596 | 0.595
443 | 76042920 | 2920 | 72597 | #VALUE! |  | 6063T5 | [5 empty] | SIM | 72597 | 0.447
444 | 76042100 | 2100 | 72676 | #VALUE! |  | 6063T5 | [5 empty] | SIM | 72676 | 0.357
445 | 76042920 | 2920 | 72973 | #VALUE! |  | 6063T5 | [5 empty] | SIM | 72973 | 0.157
446 | 76042100 | 2100 | 73042 | #VALUE! |  | 6063T5 | [5 empty] | SIM | 73042 | 0.413
447 | 76042920 | 2920 | 73051 | #VALUE! |  | 6063T5 | [5 empty] | SIM | 73051 | 0.086
448 | 76042100 | 2100 | 73211 | #VALUE! |  | 6063T5 | [5 empty] | SIM | 73211 | 0.594
449 | 76042920 | 2920 | 77204 | #VALUE! |  | 6063T5 | [5 empty] | SIM | 77204 | 0.155
450 | 76042920 | 2920 | 79170 | #VALUE! |  | 6063T5 | [5 empty] | SIM | 79170 | 0.332
451 | 76042100 | 2100 | 79190 | #VALUE! |  | 6063T5 | [5 empty] | SIM | 79190 | 0.395
452 | 76042100 | 2100 | 79200 | #VALUE! |  | 6063T5 | [5 empty] | SIM | 79200 | 0.377
453 | 76042920 | 2920 | 79220 | #VALUE! |  | 6063T5 | [5 empty] | SIM | 79220 | 0.11
454 | 76042920 | 2090 | 72237 | #VALUE! |  | 6063T5 | [5 empty] | SIM | 72237 | 0.103
455 | 76042100 | 2920 | 72336 | #VALUE! |  | 6063T5 | [5 empty] | SIM | 72336 | 0.277
456 | 76042100 | 2920 | 72623 | #VALUE! |  | 6063T5 | [5 empty] | SIM | 72623 | 0.187
457 | 76042920 | 2100 | 72624 | #VALUE! |  | 6063T5 | [5 empty] | SIM | 72624 | 0.341
458 | 76042920 | 2920 | 72634 | #VALUE! |  | 6063T5 | [5 empty] | SIM | 72634 | 0.199
459 | 76042920 | 2920 | 72748 | #VALUE! |  | 6063T5 | [5 empty] | SIM | 72748 | 0.079
460 | 76042100 | 2100 | 72765 | #VALUE! |  | 6063T5 | [5 empty] | SIM | 72765 | 0.155
461 | 76042920 | 2920 | 73014 | #VALUE! |  | 6063T5 | [5 empty] | SIM | 73014 | 0.17
462 | 76042100 | 2920 | 73015 | #VALUE! |  | 6063T5 | [5 empty] | SIM | 73015 | 0.145
463 | 76042100 | 2920 | 73016 | #VALUE! |  | 6063T5 | [5 empty] | SIM | 73016 | 0.193
464 | 76042920 | 2920 | 73017 | #VALUE! |  | 6063T5 | [5 empty] | SIM | 73017 | 0.102
465 | 76042100 | 2920 | 78740 | #VALUE! |  | 6063T5 | [5 empty] | SIM | 78740 | 0.119
466 | 76042100 | 2920 | 72751-2 | #VALUE! |  | 6063T5 | [5 empty] | SIM | 72751-2 | 0.171
467 | 76042920 | 2100 | TV32X13 | #VALUE! |  | 6063T5 | [5 empty] | SIM | TV32X13 | 0.273